## нормативы ШП
Журнал регистрации анализов нефтепродуктов ШП.
| наименование | контролируемые параметры
|  | ингибитор, % |  | вязкость, мм2/сек |  | Н2О, % | мех-ие примеси, % | металлические включения (железо), % | t0 вспышки, не менее оС | кислотное число, мг.кон/ 1г. масла
|  | min | max | min | max
1 | 2 | 3 | 4 | 5 | 6 | 7 | 8 | 9 | 10 | 12
1 | диз.топливо МД |  |  | 2 | 4.5 | 0 | 0.002 |  | 55
2 | диз.топливо МК | 2 | 3 | 7.5 | 12 | 0 | 0.02
9 | Масло индустриальное И-20А | 2 | 3 | 7.5 | 12 | 0 | 0.02
3 | Масло закалочное ТермоОйл с агрегата Шварц |  |  | 21 | 28 | 0 | 0 |  | 180 | 0
4 | Паста 1 доводка | [5 empty] | 60 | 15
5 | Паста 2 доводка | [5 empty] | 10 | 10
6 | Паста 3 доводка | [5 empty] | 7 | 5
7 | Паста 4 доводка | [5 empty] | 1 | 0
8 | Предокол | 2 | 3 | 7.5 | 12 | 0 | 0.02
Note on C2: 1. если параметр не измеряется, то ячейку оставить пустой; 2. если показатель измеряется и его значение "отсутствует" то в ячейку вносится значение 0; 3. при внесении строго соблюдать форматы.

## Нормативы нефтепродукты
| наименование | контролируемые параметры
|  | ингибитор, % |  | вязкость, мм2/сек |  | Н2О, % | мех-ие примеси, % | металлические включения (железо), % | t0 вспышки, не менее оС | кислотное число, мг.кон/ 1г. масла
|  | min | max | min | max
| 5 | 8 | 9 | 10 | 11 | 12 | 13 | 14 | 15 | 17
1 | Машина МК |  |  |  |  | 0 | 0.02
2 | Ванна МК |  |  |  |  | 0 | 0.02
3 | Масло МЗМ-26 |  |  | 23.5 | 27 | 1 | 0.01 |  | 200 | 0
4 | Масло закалочное ТермоОйл с агрегата Шварц |  |  | 21 | 28 | 0 | 0 |  | 180 | 0
5 | Масло закалочное МЗМ-26 |  |  | 23.5 | 27 | 1 | 0.01 |  | 200 | 0
6 | Масло закалочное Термол |  |  | 15 | 25 | 1 | 0.025 |  | 180 | 0.5
Note on C2: 1. если параметр не измеряется, то ячейку оставить пустой; 2. если показатель измеряется и его значение "отсутствует" то в ячейку вносится значение 0; 3. при внесении строго соблюдать форматы.

## Нормативы сож
Нормативы контролируемых показателей для СОЖ.
| наименование | водородный показатель рН |  | концентрация % |  | сода г/л |  | бикарбонат натрия % | нитрит натрия г/л |  | степень биопоражения | коррозия, точек | механические примеси мг./л | мыло талловое триэтаноламиновое г./л
|  | min | max | min | max | min | max | < = | min | max | < = | < = | < = | min | max
1 | Эмулькат 4010 | 8,7 | 9,6 | 3 | 4 |  |  | 10 | 3 | 5 | 2 | 2 | 100
2 | Эмулькат 4021 | 8,7 | 9,6 | 3 | 4 | [5 empty] | 2 | 2 | 100
3 | Симпро 36 | 8,7 | 9,1 | 4,5 | 5 | [5 empty] | 2 | 2 | 100
4 | Симпро 41 | 8,7 | 9,3 | 4 | 5 | [5 empty] | 2 | 2 | 100
5 | Фрео | 9,0 | 9,6 | 4 | 5 | [5 empty] | 2 | 2 | 100
6 | содово нитритная эмульсия |  |  |  |  | 6 | 8 | 10 | 3 | 5 |  |  | 300
7 | содово нитритная эмульсия |  |  |  |  | 6 | 8 | 10 | 3 | 5 |  |  | 300
8 | содово нитритная эмульсия |  |  |  |  | 6 | 8 |  | 3 | 5
9 | содово нитрит с Симпро 41 |  |  |  |  | 6 | 8 |  | 3 | 5 |  |  | 200
10 | содово нитрит с Симпро 41 |  |  |  |  | 6 | 8 |  | 3 | 5
11 | спец. водный раствор | [7 empty] | 3 | 5 |  |  |  | 5.1 | 6.6