## 1
Сводная таблица технологических размеров и параметров.
№ п/п | Д шара мм. | штамповка | [6 empty] | обкатка | [7 empty] | шлифовка | [7 empty] | доводка 1 и 2 | [7 empty] | доводка 3 | [7 empty] | доводка 4
|  | Д мм. предельный размер. |  | непостоянство ед. Д мкм. | разноразмерность Д мкм. | Тмаш. + Твспом. мин/1000шт. | max масса загрузки кг. | масса 1000 шт. шара кг. | Д мм. предельный размер. |  | непостоянство ед. Д мкм. | разноразмерность Д мкм. | сфера мкм. | Тмаш. + Твспом. мин/1000шт. | max масса загрузки кг. | масса 1000 шт. шара кг. | Д мм. предельный размер. |  | непостоянство ед. Д мкм. | разноразмерность Д мкм. | сфера мкм. | Тмаш. + Твспом. мин/1000шт. | max масса загрузки кг. | масса 1000 шт. шара кг. | Д мм. предельный размер. |  | непостоянство ед. Д мкм. | разноразмерность Д мкм. | сфера мкм. | Тмаш. + Твспом. мин/1000шт. | max масса загрузки кг. | масса 1000 шт. шара кг. | Д мм. предельный размер. |  | непостоянство ед. Д мкм. | разноразмерность Д мкм. | сфера мкм. | Тмаш. + Твспом. мин/1000шт. | max масса загрузки кг. | масса 1000 шт. шара кг. | Д мм. предельный размер. |  | непостоянство ед. Д мкм. | разноразмерность Д мкм. | сфера мкм. | Тмаш. + Твспом. мин/1000шт. | max масса загрузки кг. | масса 1000 шт. шара кг.
|  | min | max | [5 empty] | min | max | [6 empty] | min | max | [6 empty] | min | max | [6 empty] | min | max | [6 empty] | min | max
1 | 3.175 | 3.425 | 3.475 | 40 | 40 | 2 | 300 | 0.246 | 3.275 | 3.295 | 20 | 20 | 4 | 14.9107 | 300 | 0.164 | 3.193 | 3.2 | 2 | 3 | 2 | 23.372 | 300 | 0.136 | 3.175 | 3.182 | 0.5 | 1 | 0.5 | 23.7275 | 300 | 0.132 | 3.173 | 3.18 | 0.3 | 0.8 | 0.3 | 3.3267 | 300 | 0.132 | 3.165 | 3.175 | 0.08 | 0.13 | 0.08 | 38.02 | 300 | 0.132
2 | 3.969 | 4.22 | 4.27 | 40 | 40 | 2 | 300 | 0.477 | 4.07 | 4.09 | 20 | 20 | 4 | 8.9952 | 300 | 0.311 | 3.987 | 3.994 | 2 | 3 | 2 | 10.8211 | 300 | 0.264 | 3.969 | 3.976 | 0.5 | 1 | 0.5 | 17.0788 | 300 | 0.258 | 3.967 | 3.974 | 0.3 | 0.8 | 0.3 | 2.6769 | 300 | 0.258 | 3.959 | 3.969 | 0.08 | 0.13 | 0.08 | 47.73 | 300 | 0.258
3 | 4.763 | 5.01 | 5.06 | 40 | 40 | 6.7 | 300 | 0.477 | 4.86 | 4.88 | 20 | 20 | 4 | 13.4 | 300 | 0.514 | 4.781 | 4.788 | 2 | 3 | 2 | 9.8879 | 300 | 0.454 | 4.763 | 4.77 | 0.3 | 1 | 0.3 | 27.0503 | 300 | 0.446 | 4.761 | 4.768 | 0.15 | 0.8 | 0.15 | 3.3348 | 300 | 0.446 | 4.753 | 4.763 | 0.08 | 0.13 | 0.08 | 82.6176 | 300 | 0.444
4 | 5.159
5 | 5.953 | 6.2 | 6.25 | 40 | 40 | 2.5 | 300 | 1.196 | 6.05 | 6.07 | 20 | 20 | 4 | 4.904 | 300 | 0.975 | 5.971 | 5.978 | 2 | 3 | 2 | 5.6959 | 300 | 0.882 | 5.953 | 5.96 | 0.3 | 1 | 0.3 | 16.6525 | 300 | 0.869 | 5.951 | 5.958 | 0.15 | 0.8 | 0.15 | 4.6643 | 300 | 0.87 | 5.943 | 5.953 | 0.08 | 0.13 | 0.08 | 133.22 | 300 | 0.867
6 | 6.35 | 6.6 | 6.65 | 40 | 40 | 2.5 | 300 | 1.478 | 6.45 | 6.47 | 20 | 20 | 4 | 5.639 | 300 | 1.134 | 6.368 | 6.375 | 2 | 3 | 2 | 5.087 | 300 | 1.07 | 6.35 | 6.357 | 0.3 | 1 | 0.3 | 20.1944 | 300 | 1.055 | 6.348 | 6.355 | 0.15 | 0.8 | 0.15 | 5.6702 | 300 | 1.055 | 6.34 | 6.35 | 0.08 | 0.13 | 0.08 | 161.684 | 300 | 1.05
7 | 6.747 | 7 | 7.05 | 40 | 40 | 2.5 | 300 | 1.762 | 6.85 | 6.87 | 20 | 20 | 4 | 7.735 | 300 | 1.368 | 6.765 | 6.772 | 2 | 3 | 2 | 5.799 | 300 | 1.282 | 6.747 | 6.754 | 0.3 | 1 | 0.3 | 23.193 | 300 | 1.266 | 6.745 | 6.752 | 0.15 | 0.8 | 0.15 | 6.816 | 300 | 1.266 | 6.737 | 6.747 | 0.08 | 0.13 | 0.08 | 193.694 | 300 | 1.26
8 | 7.144 | 7.39 | 7.44 | 40 | 40 | 2.5 | 300 | 2.094 | 7.24 | 7.26 | 20 | 20 | 4 | 8.157 | 300 | 1.559 | 7.162 | 7.169 | 2 | 3 | 2 | 6.084 | 300 | 1.521 | 7.144 | 7.151 | 0.3 | 1 | 0.3 | 28.702 | 300 | 1.503 | 7.142 | 7.149 | 0.15 | 0.8 | 0.15 | 8.078 | 300 | 1.503 | 7.134 | 7.144 | 0.08 | 0.13 | 0.08 | 96.144 | 300 | 1.5
9 | 7.938 | 8.19 | 8.24 | 40 | 40 | 2.5 | 300 | 2.74 | 8.04 | 8.06 | 20 | 20 | 4 | 7.66 | 300 | 2.25 | 7.956 | 7.963 | 2 | 3 | 2 | 7.61 | 300 | 2.083 | 7.938 | 7.945 | 0.3 | 1 | 0.3 | 26.6516 | 300 | 2.06 | 7.936 | 7.943 | 0.3 | 0.8 | 0.3 | 11.0826 | 300 | 2.06 | 7.928 | 7.938 | 0.08 | 0.13 | 0.08 | 104.876 | 300 | 2.06
10 | 8.731 | 8.98 | 9.03 | 40 | 20 | 4 | 300 | 3.557 | 8.83 | 8.85 | 20 | 10 | 4 | 12.12 | 300 | 2.887 | 8.749 | 8.756 | 2 | 3 | 2 | 8.249 | 300 | 2.776 | 8.731 | 8.738 | 0.3 | 1 | 0.3 | 33.7859 | 300 | 2.745 | 8.729 | 8.736 | 0.15 | 0.8 | 0.15 | 11.9836 | 300 | 2.745 | 8.721 | 8.731 | 0.08 | 0.13 | 0.08 | 139.542 | 300 | 2.73
11 | 9.128
12 | 9.525 | 9.77 | 9.82 | 40 | 20 | 4 | 300 | 4.383 | 9.62 | 9.64 | 20 | 10 | 4 | 15.6964 | 300 | 3.716 | 9.543 | 9.55 | 2 | 3 | 2 | 6.3346 | 300 | 3.591 | 9.525 | 9.532 | 0.3 | 1 | 0.3 | 40.2746 | 300 | 3.557 | 9.523 | 9.53 | 0.1 | 0.1 | 0.1 | 15.6214 | 300 | 3.557 | 9.515 | 9.525 | 0.08 | 0.08 | 0.1 | 182.4 | 300 | 3.55
13 | 10
14 | 10.319
15 | 10.716
16 | 11.112
17 | 11.509
18 | 11.906
19 | 12.303
20 | 12.7
21 | 13.494
22 | 14.288
23 | 15.081
24 | 15.875
25 | 16.669
26 | 17.462 | 17.71 | 17.76 | 40 | 40 | 11 | 300 | 25.4738 | 17.56 | 17.58 | 20 | 20 | 6 | 52.846 | 300 | 22.907 | 17.48 | 17.487 | 3 | 5 | 3 | 60.982 | 300 | 22.035 | 17.462 | 17.469 | 0.5 | 1 | 0.5 | 225.467 | 300 | 21.9 | 17.46 | 17.467 | 0.15 | 0.8 | 0.15 | 91.6 | 300 | 21.9 | 17.452 | 17.462 | 0.1 | 0.13 | 0.1 | 768 | 300 | 21.9
27 | 18.256
28 | 19.05
29 | 19.844
30 | 20.638
31 | 21.431
32 | 22.225
33 | 23.019
34 | 23.812
35 | 24.606
36 | 25.4
37 | 26.988
38 | 28.575
39 | 30.162
40 | 31.75
41 | 34.925
42 | 36.512
43 | 41.275
44 | 44.45