## сож
Результаты контроля показателей СОЖ на установках ПЭСОЖ и ПО за май 2020г.
Дата проверки | Произ-водство | Установка | Наименование СОЖ | Водородный показатель Эмулькат 8,9-9,6; Симпро 36 9,2-9,4; Симпро 41 8,7-9,3;Фрео 9,0 | Концентрация 3-5 % | Сода 6-8 г/л | Бикарб. Натрия до 10% | Нитрит натрия 3-5 г/л | Степень биопораж. от 2 степени | Кор- розия от 3 точек | Добавки
2020-05-06 | 1 | 3-1 | Эмулькат 4010 | 8,7 | 3,1 |  |  |  |  | 5
|  | 3-2 | Эмулькат 4021 | 8,6 | 2,4 |  |  |  |  | 5
|  | 5/6-1 | Симпро 36 | 8,9 | 1,6 |  |  |  |  | 5
|  | 5-2 | Симпро 41 | 8,6 | 2,4 |  |  |  |  | 5
|  | 6-2 | Симпро 41 | 8,4 | 2,0 |  |  |  |  | 5
| 2 | 1/2-1 | Фрео | 8,5 | 2,5 |  |  |  |  | 5
|  | 1-2 | Симпро 41 | 8,6 | 2,4 |  |  |  |  | 5
|  | 2-2 | Симпро 41 | 8,5 | 2,0 |  |  |  |  | 5
| 3 | 4/7-1 | Эмулькат 4010 | 8,7 | 1,8 |  |  |  |  | 5
|  | 4-2 | Эмулькат 4021 | 8,7 | 1,8 |  |  |  |  | 5
|  | 7-2 | Эмулькат 4021 | 9,0 | 1,8 |  |  |  |  | 5
|  | АТЦ-1 | содово нитрит
|  | Терм. | содово нитрит
|  | АТЦ-2 | содово нитрит с Симпро 41
| ТП | ЦПТА-1 | содово нитрит с Симпро 41
|  | ЦПТА-3 | содово нитрит с Симпро 41
|  | ЦПТА-2 1-шлиф. | содово нитрит
|  | ЦПТА-2 шлиф. | содово нитрит
|  | ШИП | содово нитрит
| ШП | участок обкатки | спец. водный
2020-05-07 | 1 | 3-1 | Эмулькат 4010 | 8,7 | 3,1 |  |  |  |  | 5
|  | 3-2 | Эмулькат 4021 | 8,6 | 2,4 |  |  |  |  | 5
|  | 5/6-1 | Симпро 36 | 8,8 | 1,6 |  |  |  |  | 5
|  | 5-2 | Симпро 41 | 8,6 | 2,4 |  |  |  |  | 5
|  | 6-2 | Симпро 41 | 8,5 | 2,0 |  |  |  |  | 5
| 2 | 1/2-1 | Фрео | 8,5 | 2,5 |  |  |  |  | 5
|  | 1-2 | Симпро 41 | 8,6 | 2,4 |  |  |  |  | 5
|  | 2-2 | Симпро 41 | 8,6 | 2,0 |  |  |  |  | 5
| 3 | 4/7-1 | Эмулькат 4010 | 8,7 | 2,2 |  |  |  |  | 5
|  | 4-2 | Эмулькат 4021 | 8,7 | 1,8 |  |  |  |  | 5
|  | 7-2 | Эмулькат 4021 | 8,9 | 1,8 |  |  |  |  | 4
|  | АТЦ-1 | содово нитрит |  |  | 4,77 | 6,3 | 1,1
|  | Терм. | содово нитрит
|  | АТЦ-2 | содово нитрит с Симпро 41 |  |  | 5,83 |  | 1,5
| ТП | ЦПТА-1 | содово нитрит с Симпро 41 |  |  | 1,17 |  | 0,35
|  | ЦПТА-3 | содово нитрит с Симпро 41
|  | ЦПТА-2 1-шлиф. | содово нитрит
|  | ЦПТА-2 шлиф. | содово нитрит |  |  | 1,38 | 7,23 | 0,27
|  | ШИП | содово нитрит
| ШП | участок обкатки | спец. водный | мыло-нет |  |  |  | 0,31
2020-05-08 | 1 | 3-1 | Эмулькат 4010 | 8,7 | 3,1 |  |  |  |  | 5
|  | 3-2 | Эмулькат 4021 | 8,6 | 2,1 |  |  |  |  | 5
|  | 5/6-1 | Симпро 36 | 8,9 | 1,6 |  |  |  |  | 5
|  | 5-2 | Симпро 41 | 8,7 | 2,0 |  |  |  |  | 5
|  | 6-2 | Симпро 41 | 8,5 | 2,0 |  |  |  |  | 5
| 2 | 1/2-1 | Фрео | 8,9 | 2,5 |  |  |  |  | 5
|  | 1-2 | Симпро 41 | 8,6 | 2,4 |  |  |  |  | 5
|  | 2-2 | Симпро 41 | 8,6 | 2,0 |  |  |  |  | 4
| 3 | 4/7-1 | Эмулькат 4010 | 8,9 | 2,6 |  |  |  |  | 2
|  | 4-2 | Эмулькат 4021 | 8,9 | 1,8 |  |  |  |  | 5
|  | 7-2 | Эмулькат 4021 | 9,2 | 2,4
|  | АТЦ-1 | содово нитрит
|  | Терм. | содово нитрит |  |  | 4,35 |  | 1,9
|  | АТЦ-2 | содово нитрит с Симпро 41
| ТП | ЦПТА-1 | содово нитрит с Симпро 41
|  | ЦПТА-3 | содово нитрит с Симпро 41
|  | ЦПТА-2 1-шлиф. | содово нитрит
|  | ЦПТА-2 шлиф. | содово нитрит
|  | ШИП | содово нитрит
| ШП | участок обкатки | спец. водный
2020-05-12 | 1 | 3-1 | Эмулькат 4010 | 8,6 | 3,1 |  |  |  |  | 5
|  | 3-2 | Эмулькат 4021 | 8,6 | 2,1 |  |  |  |  | 5
|  | 5/6-1 | Симпро 36 | 8,9 | 1,6 |  |  |  |  | 5
|  | 5-2 | Симпро 41 | 8,6 | 2,0 |  |  |  |  | 5
|  | 6-2 | Симпро 41 | 8,5 | 2,0 |  |  |  |  | 5
| 2 | 1/2-1 | Фрео | 8,9 | 2,5 |  |  |  |  | 5
|  | 1-2 | Симпро 41 | 8,6 | 2,4 |  |  |  |  | 5
|  | 2-2 | Симпро 41 | 8,6 | 2,0 |  |  |  |  | 4
| 3 | 4/7-1 | Эмулькат 4010 | 8,8 | 2,6 |  |  |  |  | 5
|  | 4-2 | Эмулькат 4021 | 8,8 | 1,8 |  |  |  |  | 5
|  | 7-2 | Эмулькат 4021 | 9,2 | 2,4
|  | АТЦ-1 | содово нитрит
|  | Терм. | содово нитрит
|  | АТЦ-2 | содово нитрит с Симпро 41
| ТП | ЦПТА-1 | содово нитрит с Симпро 41
|  | ЦПТА-3 | содово нитрит с Симпро 41
|  | ЦПТА-2 1-шлиф. | содово нитрит
|  | ЦПТА-2 шлиф. | содово нитрит
|  | ШИП | содово нитрит
| ШП | участок обкатки | спец. водный
2020-05-13 | 1 | 3-1 | Эмулькат 4010 | 8,6 | 3,1 |  |  |  |  | 5
|  | 3-2 | Эмулькат 4021 | 8,6 | 2,1 |  |  |  |  | 5
|  | 5/6-1 | Симпро 36 | 8,9 | 1,6 |  |  |  |  | 5
|  | 5-2 | Симпро 41 | 8,7 | 2,0 |  |  |  |  | 5
|  | 6-2 | Симпро 41 | 8,5 | 2,0 |  |  |  |  | 5
| 2 | 1/2-1 | Фрео | 8,9 | 2,5 |  |  |  |  | 5
|  | 1-2 | Симпро 41 | 8,6 | 2,7 |  |  |  |  | 5
|  | 2-2 | Симпро 41 | 8,6 | 2,0 |  |  |  |  | 1
| 3 | 4/7-1 | Эмулькат 4010 | 8,8 | 2,2 |  |  |  |  | 5
|  | 4-2 | Эмулькат 4021 | 8,8 | 1,8 |  |  |  |  | 5
|  | 7-2 | Эмулькат 4021 | 9,2 | 2,7 |  |  |  |  | 1
|  | АТЦ-1 | содово нитрит
|  | Терм. | содово нитрит
|  | АТЦ-2 | содово нитрит с Симпро 41
| ТП | ЦПТА-1 | содово нитрит с Симпро 41
|  | ЦПТА-3 | содово нитрит с Симпро 41
|  | ЦПТА-2 1-шлиф. | содово нитрит
|  | ЦПТА-2 шлиф. | содово нитрит
|  | ШИП | содово нитрит |  |  | 3,92 |  | 1,6
| ШП | участок обкатки | спец. водный
2020-05-14 | 1 | 3-1 | Эмулькат 4010 | 8,6 | 3,1 |  |  |  |  | 5
|  | 3-2 | Эмулькат 4021 | 8,6 | 2,1 |  |  |  |  | 5
|  | 5/6-1 | Симпро 36 | 8,0 | 1,6 |  |  |  |  | 5
|  | 5-2 | Симпро 41 | 8,7 | 2,0 |  |  |  |  | 5
|  | 6-2 | Симпро 41 | 8,5 | 2,0 |  |  |  |  | 5
| 2 | 1/2-1 | Фрео | 8,9 | 2,5 |  |  |  |  | 5
|  | 1-2 | Симпро 41 | 8,7 | 2,4 |  |  |  |  | 5
|  | 2-2 | Симпро 41 | 8,6 | 2,0 |  |  |  |  | 1
| 3 | 4/7-1 | Эмулькат 4010 | 8,8 | 2,2 |  |  |  |  | 5
|  | 4-2 | Эмулькат 4021 | 9,0 | 1,8 |  |  |  |  | 5
|  | 7-2 | Эмулькат 4021 | 9,2 | 2,7 |  |  |  |  | 0
|  | АТЦ-1 | содово нитрит |  |  | 3,7 | 7,31 | 1,03
|  | Терм. | содово нитрит
|  | АТЦ-2 | содово нитрит с Симпро 41 |  |  | 5,85 |  | 0,72
| ТП | ЦПТА-1 | содово нитрит с Симпро 41
|  | ЦПТА-3 | содово нитрит с Симпро 41
|  | ЦПТА-2 1-шлиф. | содово нитрит
|  | ЦПТА-2 шлиф. | содово нитрит |  |  | 1,06 | 6,97 | 0,23
|  | ШИП | содово нитрит
| ШП | участок обкатки | спец. водный |  |  |  |  | 0,26
2020-05-15 | 1 | 3-1 | Эмулькат 4010 | 8,6 | 3,1 |  |  |  | 0 | 5
|  | 3-2 | Эмулькат 4021 | 8,6 | 2,1 |  |  |  | 1 | 5
|  | 5/6-1 | Симпро 36 | 9,0 | 1,6 |  |  |  | 0 | 5
|  | 5-2 | Симпро 41 | 8,7 | 2,0 |  |  |  | 1 | 5
|  | 6-2 | Симпро 41 | 8,5 | 2,0 |  |  |  | 0 | 5
| 2 | 1/2-1 | Фрео | 8,8 | 2,5 |  |  |  | 0 | 5
|  | 1-2 | Симпро 41 | 8,7 | 2,4 |  |  |  | 0 | 5
|  | 2-2 | Симпро 41 | 8,6 | 2,0 |  |  |  | 0 | 1
| 3 | 4/7-1 | Эмулькат 4010 | 8,8 | 2,2 |  |  |  | 0 | 5
|  | 4-2 | Эмулькат 4021 | 8,9 | 1,8 |  |  |  | 0 | 5
|  | 7-2 | Эмулькат 4021 | 9,1 | 2,7 |  |  |  | 1 | 0
|  | АТЦ-1 | содово нитрит
|  | Терм. | содово нитрит |  |  | 3,7 |  | 1,4
|  | АТЦ-2 | содово нитрит с Симпро 41
| ТП | ЦПТА-1 | содово нитрит с Симпро 41
|  | ЦПТА-3 | содово нитрит с Симпро 41
|  | ЦПТА-2 1-шлиф. | содово нитрит
|  | ЦПТА-2 шлиф. | содово нитрит
|  | ШИП | содово нитрит
| ШП | участок обкатки | спец. водный
2020-05-18 | 1 | 3-1 | Эмулькат 4010 | 8,7 | 3,1 |  |  |  |  | 5
|  | 3-2 | Эмулькат 4021 | 8,6 | 2,1 |  |  |  |  | 5
|  | 5/6-1 | Симпро 36 | 9,0 | 2,2 |  |  |  |  | 5
|  | 5-2 | Симпро 41 | 8,7 | 2,0 |  |  |  |  | 5
|  | 6-2 | Симпро 41 | 8,5 | 2,0 |  |  |  |  | 5
| 2 | 1/2-1 | Фрео | 8,8 | 2,5 |  |  |  |  | 5
|  | 1-2 | Симпро 41 | 8,6 | 2,4 |  |  |  |  | 5
|  | 2-2 | Симпро 41 | 8,9 | 2,4 |  |  |  |  | 0
| 3 | 4/7-1 | Эмулькат 4010 | 8,8 | 2,6 |  |  |  |  | 5
|  | 4-2 | Эмулькат 4021 | 8,8 | 2,1 |  |  |  |  | 5
|  | 7-2 | Эмулькат 4021 | 9,2 | 2,7 |  |  |  |  | 0
|  | АТЦ-1 | содово нитрит
|  | Терм. | содово нитрит
|  | АТЦ-2 | содово нитрит с Симпро 41
| ТП | ЦПТА-1 | содово нитрит с Симпро 41
|  | ЦПТА-3 | содово нитрит с Симпро 41
|  | ЦПТА-2 1-шлиф. | содово нитрит
|  | ЦПТА-2 шлиф. | содово нитрит
|  | ШИП | содово нитрит
| ШП | участок обкатки | спец. водный
2020-05-19 | 1 | 3-1 | Эмулькат 4010 | 8,7 | 3,1 |  |  |  |  | 5
|  | 3-2 | Эмулькат 4021 | 8,6 | 2,1 |  |  |  |  | 5
|  | 5/6-1 | Симпро 36 | 9,0 | 1,6 |  |  |  |  | 5
|  | 5-2 | Симпро 41 | 9,0 | 2,4 |  |  |  |  | 2
|  | 6-2 | Симпро 41 | 8,5 | 2,0 |  |  |  |  | 5
| 2 | 1/2-1 | Фрео | 8,8 | 2,5 |  |  |  |  | 5
|  | 1-2 | Симпро 41 | 8,6 | 2,4 |  |  |  |  | 5
|  | 2-2 | Симпро 41 | 8,6 | 2,0 |  |  |  |  | 2
| 3 | 4/7-1 | Эмулькат 4010 | 8,8 | 2,6 |  |  |  |  | 5
|  | 4-2 | Эмулькат 4021 | 8,8 | 2,1 |  |  |  |  | 5
|  | 7-2 | Эмулькат 4021 | 9,2 | 2,7 |  |  |  |  | 2
|  | АТЦ-1 | содово нитрит
|  | Терм. | содово нитрит
|  | АТЦ-2 | содово нитрит с Симпро 41
| ТП | ЦПТА-1 | содово нитрит с Симпро 41
|  | ЦПТА-3 | содово нитрит с Симпро 41
|  | ЦПТА-2 1-шлиф. | содово нитрит
|  | ЦПТА-2 шлиф. | содово нитрит
|  | ШИП | содово нитрит
| ШП | участок обкатки | спец. водный
2020-05-20 | 1 | 3-1 | Эмулькат 4010 | 8,7 | 3,1 |  |  |  |  | 5
|  | 3-2 | Эмулькат 4021 | 8,6 | 2,1 |  |  |  |  | 5
|  | 5/6-1 | Симпро 36 | 9,0 | 1,6 |  |  |  |  | 5
|  | 5-2 | Симпро 41 | 9,0 | 2,4 |  |  |  |  | 1
|  | 6-2 | Симпро 41 | 8,5 | 2,0 |  |  |  |  | 5
| 2 | 1/2-1 | Фрео | 8,7 | 2,5 |  |  |  |  | 5
|  | 1-2 | Симпро 41 | 8,6 | 2,4 |  |  |  |  | 5
|  | 2-2 | Симпро 41 | 8,6 | 2,0 |  |  |  |  | 2
| 3 | 4/7-1 | Эмулькат 4010 | 8,8 | 2,6 |  |  |  |  | 5
|  | 4-2 | Эмулькат 4021 | 8,8 | 2,1 |  |  |  |  | 5
|  | 7-2 | Эмулькат 4021 | 9,2 | 2,7 |  |  |  |  | 1
|  | АТЦ-1 | содово нитрит |  |  | 2,23 | 7,14 | 1,2
|  | Терм. | содово нитрит
|  | АТЦ-2 | содово нитрит с Симпро 41 |  |  | 7,21 |  | 0,29
| ТП | ЦПТА-1 | содово нитрит с Симпро 41 |  |  | 0,74 |  | 1,1
|  | ЦПТА-3 | содово нитрит с Симпро 41
|  | ЦПТА-2 1-шлиф. | содово нитрит
|  | ЦПТА-2 шлиф. | содово нитрит |  |  | 0,85 | 7,39 | 0,19
|  | ШИП | содово нитрит
| ШП | участок обкатки | спец. водный |  |  |  |  | 0,19
2020-05-21 | 1 | 3-1 | Эмулькат 4010 | 8,7 | 3,1 |  |  |  |  | 5
|  | 3-2 | Эмулькат 4021 | 8,7 | 2,4 |  |  |  |  | 5
|  | 5/6-1 | Симпро 36 | 9,0 | 2,2 |  |  |  |  | 5
|  | 5-2 | Симпро 41 | 8,9 | 2,4 |  |  |  |  | 2
|  | 6-2 | Симпро 41 | 8,5 | 2,0 |  |  |  |  | 5
| 2 | 1/2-1 | Фрео | 8,7 | 2,5 |  |  |  |  | 5
|  | 1-2 | Симпро 41 | 8,6 | 2,4 |  |  |  |  | 5
|  | 2-2 | Симпро 41 | 8,6 | 2,0 |  |  |  |  | 2
| 3 | 4/7-1 | Эмулькат 4010 | 8,8 | 2,2 |  |  |  |  | 5
|  | 4-2 | Эмулькат 4021 | 8,8 | 2,1 |  |  |  |  | 5
|  | 7-2 | Эмулькат 4021 | 9,2 | 2,7 |  |  |  |  | 0
|  | АТЦ-1 | содово нитрит
|  | Терм. | содово нитрит
|  | АТЦ-2 | содово нитрит с Симпро 41
| ТП | ЦПТА-1 | содово нитрит с Симпро 41
|  | ЦПТА-3 | содово нитрит с Симпро 41
|  | ЦПТА-2 1-шлиф. | содово нитрит
|  | ЦПТА-2 шлиф. | содово нитрит
|  | ШИП | содово нитрит
| ШП | участок обкатки | спец. водный
2020-05-22 | 1 | 3-1 | Эмулькат 4010 | 8,7 | 3,1 |  |  |  | 0 | 5
|  | 3-2 | Эмулькат 4021 | 8,7 | 2,4 |  |  |  | 1 | 5
|  | 5/6-1 | Симпро 36 | 9,0 | 2,2 |  |  |  | 0 | 5
|  | 5-2 | Симпро 41 | 8,9 | 2,7 |  |  |  | 1 | 2
|  | 6-2 | Симпро 41 | 8,5 | 2,0 |  |  |  | 0 | 5
| 2 | 1/2-1 | Фрео | 8,7 | 2,5 |  |  |  | 0 | 5
|  | 1-2 | Симпро 41 | 8,6 | 2,4 |  |  |  | 0 | 5
|  | 2-2 | Симпро 41 | 8,6 | 2,0 |  |  |  | 0 | 3
| 3 | 4/7-1 | Эмулькат 4010 | 9,0 | 3,1 |  |  |  | 0 | 5
|  | 4-2 | Эмулькат 4021 | 8,8 | 2,1 |  |  |  | 0 | 5
|  | 7-2 | Эмулькат 4021 | 9,2 | 2,7 |  |  |  | 0 | 3
|  | АТЦ-1 | содово нитрит
|  | Терм. | содово нитрит |  |  | 4,97 |  | 1,7
|  | АТЦ-2 | содово нитрит с Симпро 41
| ТП | ЦПТА-1 | содово нитрит с Симпро 41
|  | ЦПТА-3 | содово нитрит с Симпро 41
|  | ЦПТА-2 1-шлиф. | содово нитрит
|  | ЦПТА-2 шлиф. | содово нитрит
|  | ШИП | содово нитрит |  |  | 3,8 |  | 1,5
| ШП | участок обкатки | спец. водный

## норматив сож
Нормативы контролируемых показателей для СОЖ.
установка | наименование | водородный показатель рН |  | концентрация % |  | сода г/л |  | бикарбонат натрия % | нитрит натрия г/л |  | степень биопоражения | коррозия, точек | механические примеси мг./л | мыло талловое триэтаноламиновое г./л
|  | min | max | min | max | min | max | < = | min | max | < = | < = | < = | min | max
| Эмулькат 4010 | 8,7 | 9,6 | 3 | 4 |  |  | 10 | 3 | 5 | 2 | 2 | 100
| Эмулькат 4021 | 8,7 | 9,6 | 3 | 4 | [5 empty] | 2 | 2 | 100
| Симпро 36 | 8,7 | 9,1 | 4,5 | 5 | [5 empty] | 2 | 2 | 100
| Симпро 41 | 8,7 | 9,3 | 4 | 5 | [5 empty] | 2 | 2 | 100
| Фрео | 9,0 | 9,6 | 4 | 5 | [5 empty] | 2 | 2 | 100
АТЦ-1 | содово нитритная эмульсия |  |  |  |  | 6 | 8 | 10 | 3 | 5 |  |  | 300
ЦПТА-1 шлифовка | содово нитритная эмульсия |  |  |  |  | 6 | 8 | 10 | 3 | 5 |  |  | 300
| содово нитритная эмульсия |  |  |  |  | 6 | 8 |  | 3 | 5
| содово нитрит с Симпро 41 |  |  |  |  | 6 | 8 |  | 3 | 5 |  |  | 200
ЦПТА-3 | содово нитрит с Симпро 41 |  |  |  |  | 6 | 8 |  | 3 | 5
| спец. водный раствор | [7 empty] | 3 | 5 |  |  |  | 5.1 | 6.6

## ШП
Журнал регистрации анализов нефтепродуктов СПиТК
№ п/п | дата | производство | цех | наименование | № оборудования | комментарии | контролируемые параметры
[7 empty] | ингибитор, % | вязкость, мм2/сек | Н2О, % | механические примеси, % | металлические включения (железо), % | t0 вспышки, оС | олеиновая кислота, % | кислотное число, мг.кон/ 1г. масла
1 | 2 | 3 | 4 | 5 | 6 |  | 7 | 8 | 9 | 10 | 11 | 12 | 13 | 14
279 | 2020-03-02 | СПиТК |  | диз.топливо МД | ванна 1 | МД с уч.шаров |  |  | 0 | 0.007 |  | 24
280 | 2020-03-02 | СПиТК |  | Предокол | ванна 2 | с уч.шаров | 8.6 | 6.7 | 0 | 0.007
281 | 2020-03-02 | СПиТК |  | Предокол | ванна 1 | с линии УЗМ |  |  | 0 | 0.007
282 | 2020-03-02 | СПиТК |  | Масло индустриальное И-20А | ванна 2 | с линии УЗМ | 0.7 | 30.8 | 0 | 0.007
286 | 2020-03-03 | СПиТК |  | Паста 4 доводка | 170049 | доводка |  |  |  | 15.7 | 5.1
301 | 2020-03-04 | СПиТК |  | диз.топливо МД | машина 1 | МД доводками |  | 6.6 | 0 | 0.042 |  | 85
302 | 2020-03-04 | СПиТК |  | диз.топливо МД | машина 2 | МД доводками |  | 4.2 | 0 | 0.03 |  | 80
303 | 2020-03-04 | СПиТК |  | диз.топливо МД | машина 4 | МД доводками |  | 4.3 | 0 | 0.025 |  | 84
304 | 2020-03-04 | СПиТК |  | диз.топливо МД | машина 6 | МД доводками |  | 3.4 | 0 | 5 |  | 83
305 | 2020-03-04 | СПиТК |  | диз.топливо МК | машина 1 | МК с линии промывки и консервации |  | 8.2 | 0 | 1.5 |  | 88
306 | 2020-03-04 | СПиТК |  | диз.топливо МК | машина 2 | МК с линии промывки и консервации |  | 7.3 | 0 | 0.065 |  | 98
307 | 2020-03-04 | СПиТК |  | диз.топливо МК | машина 4 | МК с линии промывки и консервации |  | 7.2 | 0 | 0.054 |  | 110
308 | 2020-03-04 | СПиТК |  | диз.топливо МК | машина 6 | МК с линии промывки и консервации |  | 5 | 0 | 0.07 |  | 90
314 | 2020-03-06 | ТЦ |  | Масло закалочное ТермоОйл с агрегата Шварц | Шварц |  |  | 26 | 0 | 0.089 |  | 189 |  | 0
331 | 2020-03-11 | СПиТК |  | Паста 3 доводка | 16/47 | 3 доводка |  |  |  | 5.5 | 1.3
332 | 2020-03-11 | СПиТК |  | Паста 4 доводка | 16/50 | 4 доводка |  |  |  | 8.4 | 1.2
333 | 2020-03-11 | СПиТК |  | Паста 4 доводка | 15/12 | 4 доводка |  |  |  | 38.8 | 6.8
334 | 2020-03-11 | СПиТК |  | Паста 4 доводка | 14/34 | 4 доводка |  |  |  | 29 | 6.3
335 | 2020-03-11 | СПиТК |  | Паста 4 доводка | 17/46 | 4 доводка |  |  |  | 8.6 | 3.4
336 | 2020-03-11 | СПиТК |  | Паста 4 доводка | 24/03 | 4 доводка |  |  |  | 12.4 | 3.6
337 | 2020-03-11 | СПиТК |  | Паста 4 доводка | 17/32 | 4 доводка |  |  |  | 38.2 | 7.2
338 | 2020-03-11 | СПиТК |  | Паста 4 доводка | 14/35 | 4 доводка |  |  |  | 3.4 | 0.1
339 | 2020-03-11 | СПиТК |  | Паста 4 доводка | 14/50 | 4 доводка |  |  |  | 18.7 | 7.6
340 | 2020-03-11 | СПиТК |  | Паста 4 доводка | 17/16 | 4 доводка |  |  |  | 11 | 3.5
341 | 2020-03-11 | СПиТК |  | Паста 4 доводка | 16/23 | 4 доводка |  |  |  | 20.7 | 5.2
342 | 2020-03-11 | СПиТК |  | Паста 4 доводка | 16/45 | 4 доводка |  |  |  | 13.2 | 3.8
343 | 2020-03-11 | СПиТК |  | Паста 4 доводка | 17/58 | 4 доводка |  |  |  | 7.1 | 0.3
344 | 2020-03-11 | СПиТК |  | Паста 4 доводка | 15/25 | 4 доводка |  |  |  | 6.1
345 | 2020-03-11 | СПиТК |  | Паста 4 доводка | 15/82 | 4 доводка |  |  |  | 5.3
346 | 2020-03-11 | СПиТК |  | Паста 4 доводка | 17/34 | 4 доводка |  |  |  | 5.1
416 | 2020-03-23 | СПиТК |  | Паста 1 доводка | 14/88 | 1 доводка |  |  |  | 56 | 34
417 | 2020-03-24 | СПиТК |  | диз.топливо МД | машина 1 | МД доводками |  | 6.3 |  | 0.018 |  | 84
418 | 2020-03-24 | СПиТК |  | диз.топливо МД | машина 2 | МД доводками |  | 4.1 |  | 0.035 |  | 80
419 | 2020-03-24 | СПиТК |  | диз.топливо МД | машина 4 | МД доводками |  | 4.4 |  | 0.03 |  | 84
420 | 2020-03-24 | СПиТК |  | диз.топливо МД | машина 6 | МД доводками |  | 3.3 |  | 0.028 |  | 82
421 | 2020-03-24 | СПиТК |  | диз.топливо МК | машина 1 | МК с линии промывки и консервации |  | 7.7 |  | 0.043 |  | 89
422 | 2020-03-24 | СПиТК |  | диз.топливо МК | машина 2 | МК с линии промывки и консервации |  | 6 |  | 0.027 |  | 107
423 | 2020-03-24 | СПиТК |  | диз.топливо МК | машина 3 | МК с линии промывки и консервации |  | 7.2 |  | 0.03 |  | 107
424 | 2020-03-24 | СПиТК |  | диз.топливо МК | машина 4 | МК с линии промывки и консервации |  | 7.1 |  | 0.06 |  | 110
425 | 2020-03-24 | СПиТК |  | диз.топливо МК | ванна 1 | МК предварительная и окончательная промывка |  | 8 |  | 2.5 |  | 78
426 | 2020-03-24 | СПиТК |  | диз.топливо МК | ванна 2 | МК предварительная и окончательная промывка |  | 3.6 |  | 0.068 |  | 58
427 | 2020-03-24 | СПиТК |  | диз.топливо МД | Шнековая | МД с участка твёрдой шлифовки |  | 5.4 |  | 1.2 |  | 74
446 | 2020-03-26 | СПиТК |  | Паста 1 доводка | 14/88 | 1 доводка |  |  |  | 74 | 44.1
447 | 2020-03-27 | СПиТК |  | Паста 3 доводка | 130023 | 3 доводка |  |  |  | 15 | 0.1
448 | 2020-03-27 | СПиТК |  | Паста 3 доводка | 130041 | 3 доводка |  |  |  | 12.3 | 0.1
449 | 2020-03-27 | СПиТК |  | Паста 3 доводка | 140000 | 3 доводка |  |  |  | 25 | 3.4
450 | 2020-03-27 | СПиТК |  | Паста 3 доводка | 160031 | 3 доводка |  |  |  | 24 | 2
451 | 2020-03-27 | СПиТК |  | Паста 3 доводка | 160040 | 3 доводка |  |  |  | 26.3 | 3.8
452 | 2020-03-27 | СПиТК |  | Паста 3 доводка | 160043 | 3 доводка |  |  |  | 24.5 | 2.3
453 | 2020-03-27 | СПиТК |  | Паста 3 доводка | 170035 | 3 доводка |  |  |  | 29.5 | 5.8
454 | 2020-03-27 | СПиТК |  | Паста 3 доводка | 170041 | 3 доводка |  |  |  | 38.6 | 9.1
455 | 2020-03-27 | СПиТК |  | Паста 3 доводка | 170042 | 3 доводка |  |  |  | 31.2 | 7
460 | 2020-04-20 | СПиТК |  | диз.топливо МД | машина 1 | МД доводками |  | 6.4 |  | 0.02 |  | 84
461 | 2020-04-20 | СПиТК |  | диз.топливо МД | машина 2 | МД доводками |  | 4.2 |  | 0.019 |  | 80
462 | 2020-04-20 | СПиТК |  | диз.топливо МД | машина 4 | МД доводками |  | 4.5 |  | 0.015 |  | 84
463 | 2020-04-20 | СПиТК |  | диз.топливо МД | машина 6 | МД доводками |  | 3.9 |  | 0.028 |  | 80
464 | 2020-04-20 | СПиТК |  | диз.топливо МК | машина 1 | МК с линии промывки и консервации |  | 6.7 |  | 0.06 |  | 92
465 | 2020-04-20 | СПиТК |  | диз.топливо МК | машина 2 | МК с линии промывки и консервации |  | 7.3 |  | 0.023 |  | 98
466 | 2020-04-20 | СПиТК |  | диз.топливо МК | машина 3 | МК с линии промывки и консервации |  | 7.3 |  | 0.026 |  | 107
467 | 2020-04-20 | СПиТК |  | диз.топливо МК | машина 4 | МК с линии промывки и консервации |  | 5.5 |  | 0.05 |  | 83
468 | 2020-04-20 | СПиТК |  | диз.топливо МК | ванна 1 | МК с предварительной и окончательной промывки |  | 8.7 |  | 3 |  | 78
469 | 2020-04-20 | СПиТК |  | диз.топливо МК | ванна 2 | МК с предварительной и окончательной промывки |  | 5.1 |  | 0.075 |  | 60
470 | 2020-04-20 | СПиТК |  | диз.топливо МД | Шнековая | МД с участка твёрдой шлифовки |  | 5.8 |  | 0.083 |  | 75
472 | 2020-04-22 | СПиТК |  | диз.топливо МД |  | МД доводками |  | 2.5 |  | 0.023 |  | 60
473 | 2020-04-22 | СПиТК |  | Масло индустриальное И-20А | 17/49 | 4 доводка |  | 35.7 |  | 1.8 |  | 195
474 | 2020-04-22 | СПиТК |  | Паста 4 доводка | 17/49 | 4 доводка |  |  |  | 4.5 | 0
475 | 2020-04-23 | СПиТК |  | Паста 4 доводка | 17/49 | 4 доводка |  |  |  | 5.23 | 0
476 | 2020-04-27 | СПиТК |  | диз.топливо МД | машина1 до фильтрации | МД доводками |  | 7.1 |  | 0.04 |  | 88
477 | 2020-04-27 | СПиТК |  | диз.топливо МД | машина 1 после фильтрации | МД доводками |  |  |  | 0.093
478 | 2020-04-29 | СПиТК |  | Паста 4 доводка | 17/49 | 4 доводка с магнитного сепаратора |  |  |  | 33.500 | 8
479 | 2020-04-29 | СПиТК |  | Паста 4 доводка | 17/49 | 4 доводка из зоны обработки |  |  |  | 10.3 | 0.01
484 | 2020-05-08 | СПиТК |  | диз.топливо МК | ванна 1 | с уч.шаров | 0 | 0 | 0 | 0.007
485 | 2020-05-08 | СПиТК |  | Предокол | ванна 2 | с уч.шаров | 8.4 | 6.6 | 0 | 0.007
486 | 2020-05-08 | СПиТК |  | диз.топливо МК | ванна 1 | МК с линия УЗМ | 0 | 0 | 0 | 0.007
487 | 2020-05-08 | СПиТК |  | Масло индустриальное И-20А | ванна 2 | с линия УЗМ | 0.5 | 32.1 | 0 | 0.007
489 | 2020-05-12 | СПиТК |  | диз.топливо МД | машина 2 | МД доводками |  | 4.5 |  | 0.017 |  | 80
490 | 2020-05-12 | СПиТК |  | диз.топливо МД | машина 3 | МД доводками |  | 2.9 |  | 0.009 |  | 59
491 | 2020-05-12 | СПиТК |  | диз.топливо МД | машина 4 | МД доводками |  | 4.5 |  | 0.04 |  | 83
492 | 2020-05-12 | СПиТК |  | диз.топливо МД | машина 6 | МД доводками |  | 3.4 |  | 0.028 |  | 80
493 | 2020-05-12 | СПиТК |  | диз.топливо МК | машина 1 | МК с линии промывки и консервации |  | 7.3 |  | 0.058 |  | 90
494 | 2020-05-12 | СПиТК |  | диз.топливо МК | машина 2 | МК с линии промывки и консервации |  | 7.4 |  | 0.025 |  | 98
495 | 2020-05-12 | СПиТК |  | диз.топливо МК | машина 3 | МК с линии промывки и консервации |  | 5.5 |  | 0.05 |  | 88
496 | 2020-05-12 | СПиТК |  | диз.топливо МК | ванна 1 | МК с предварительной и окончательной промывки |  | 11.8 |  | 3.2 |  | 88
497 | 2020-05-12 | СПиТК |  | диз.топливо МК | ванна 2 | МК с предварительной и окончательной промывки |  | 7.3 |  | 0.093 |  | 75
498 | 2020-05-12 | СПиТК |  | диз.топливо МД | Шнековая | МД с участка твёрдой шлифовки |  | 6.7 |  | 0.055 |  | 78
501 | 2020-05-13 | СПиТК |  | Паста 4 доводка | 24/03 | 4 доводка |  |  |  | 32.8 | 2.1
502 | 2020-05-13 | СПиТК |  | Паста 4 доводка | 24/12 | 4 доводка |  |  |  | 10.4 | 0
503 | 2020-05-13 | СПиТК |  | Паста 4 доводка | 24/11 | 4 доводка |  |  |  | 33.7 | 7.1
504 | 2020-05-13 | СПиТК |  | Паста 4 доводка | 17/58 | 4 доводка |  |  |  | 24.3 | 0.1
505 | 2020-05-13 | СПиТК |  | Паста 4 доводка | 16/07 | 4 доводка |  |  |  | 73.2 | 18.2
506 | 2020-05-13 | СПиТК |  | Паста 4 доводка | 24/07 | 4 доводка |  |  |  | 8.2 | 0
507 | 2020-05-13 | СПиТК |  | Паста 4 доводка | 16/23 | 4 доводка |  |  |  | 18.3 | 1
508 | 2020-05-13 | СПиТК |  | Паста 4 доводка | 17/72 | 4 доводка |  |  |  | 30.2 | 0.1
509 | 2020-05-13 | СПиТК |  | Паста 4 доводка | 17/45 | 4 доводка |  |  |  | 6.8 | 0.1
510 | 2020-05-14 | СПиТК |  | диз.топливо МД | Шнековая | МД с участка твёрдой шлифовки после фильтрации |  | 6.6 |  | 1 |  | 97
577 | 1905-03-19 | СПиТК |  | Паста 4 доводка | 17/75 | 4 доводка |  |  |  | 0.5 | 0
578 | 2020-05-19 | СПиТК |  | Паста 4 доводка | 16/12 | 4 доводка |  |  |  | 10.4 | 0.1
579 | 2020-05-19 | СПиТК |  | Паста 4 доводка | 24/11 | 4 доводка |  |  |  | 48.1 | 7.3
580 | 2020-05-19 | СПиТК |  | Паста 4 доводка | 24/12 | 4 доводка |  |  |  | 6.6 | 0
581 | 1905-03-19 | СПиТК |  | Паста 4 доводка | 24/08 | 4 доводка |  |  |  | 23.2 | 1.5
582 | 2020-05-19 | СПиТК |  | Паста 4 доводка | 17/03 | 4 доводка с ловушки |  |  |  | 19.8 | 0.3
583 | 2020-05-19 | СПиТК |  | Паста 4 доводка | 17/61 | 4 доводка |  |  |  | 26 | 0.2
584 | 2020-05-19 | СПиТК |  | Паста 4 доводка | 17/58 | 4 доводка |  |  |  | 33.3 | 0.3
585 | 1905-03-19 | СПиТК |  | Паста 4 доводка | 17/49 | 4 доводка |  |  |  | 11 | 0.25
586 | 2020-05-19 | СПиТК |  | Паста 3 доводка | 17/72 | 3 доводка с ловушки |  |  |  | 5 | 0
Note on H2: 1. если параметр не измеряется, то ячейку оставить пустой; 2. если показатель измеряется и его значение "отсутствует" то в ячейку вносится значение 0; 3. при внесении строго соблюдать форматы.

## нормативы ШП
Журнал регистрации анализов нефтепродуктов ШП.
| наименование | контролируемые параметры
|  | ингибитор, % |  | вязкость, мм2/сек |  | Н2О, % | мех-ие примеси, % | металлические включения (железо), % | t0 вспышки, не менее оС | кислотное число, мг.кон/ 1г. масла
|  | min | max | min | max
1 | 2 | 3 | 4 | 5 | 6 | 7 | 8 | 9 | 10 | 12
1 | диз.топливо МД |  |  | 2 | 4.5 | 0 | 0.002 |  | 55
2 | диз.топливо МК | 2 | 3 | 7.5 | 12 | 0 | 0.02
9 | Масло индустриальное И-20А | 2 | 3 | 7.5 | 12 | 0 | 0.02
3 | Масло закалочное ТермоОйл с агрегата Шварц |  |  | 21 | 28 | 0 | 0 |  | 180 | 0
4 | Паста 1 доводка | [5 empty] | 60 | 15
5 | Паста 2 доводка | [5 empty] | 10 | 10
6 | Паста 3 доводка | [5 empty] | 7 | 5
7 | Паста 4 доводка | [5 empty] | 1 | 0
8 | Предокол | 2 | 3 | 7.5 | 12 | 0 | 0.02
Note on C2: 1. если параметр не измеряется, то ячейку оставить пустой; 2. если показатель измеряется и его значение "отсутствует" то в ячейку вносится значение 0; 3. при внесении строго соблюдать форматы.

## основные производства
№ п/п | дата | производство | цех | наименование | № оборудования | комментарии | контролируемые параметры
[7 empty] | ингибитор, % | вязкость, мм2/сек | Н2О, % | механические примеси, % | металлические включения (железо), % | t0 вспышки, оС | олеиновая кислота, % | кислотное число, мг.кон/ 1г. масла
1 | 2 | 3 | 4 | 5 | 6 | 7 | 8 | 9 | 10 | 11 | 12 | 13 | 14 | 15
488 | 2020-05-08 | ПЭСОЖ и ПО |  | Масло закалочное МЗМ-26 |  |  |  |  | 0 | 0.023 |  |  |  | 0.8
511 | 2020-05-14 | ШСЦ 1 |  | Ванна 1 МК |  | Моечно консервационные машины |  |  | 0 | 0.017
512 | 2020-05-14 | ШСЦ 1 |  | Машина 1 МК |  | Моечно консервационные машины |  |  | 0 | 0.018
513 | 2020-05-14 | ШСЦ 1 |  | Машина 2 МК |  | Моечно консервационные машины |  |  | 0 | 0.011
514 | 2020-05-14 | ШСЦ 1 |  | Машина 3 МК |  | Моечно консервационные машины |  |  | 0 | 0.015
515 | 2020-05-14 | ШСЦ 1 |  | Машина 4 МК |  | Моечно консервационные машины |  |  | 0 | 0.019
516 | 2020-05-14 | ШСЦ 1 |  | Машина 5 МК |  | Моечно консервационные машины |  |  | 0 | 0.019
517 | 2020-05-14 | ШСЦ 1 |  | Машина 6 МК |  | Моечно консервационные машины |  |  | 0 | 0.015
518 | 2020-05-14 | ШСЦ 1 |  | Машина 7 МК |  | Моечно консервационные машины |  |  | 0 | 0.02
519 | 2020-05-14 | ШСЦ 1 |  | Машина 8 МК |  | Моечно консервационные машины |  |  | 0 | 0.014
520 | 2020-05-14 | ШСЦ 1 |  | Машина 9 МК |  | Моечно консервационные машины |  |  | 0 | 0.012
521 | 2020-05-14 | ШСЦ 1 |  | Машина 12 МК |  | Моечно консервационные машины |  |  | 0 | 0.017
522 | 2020-05-14 | ШСЦ 1 |  | Машина 13 МК |  | Моечно консервационные машины |  |  | 0 | 0.018
523 | 2020-05-14 | ШСЦ 1 |  | Машина 14 МК |  | Моечно консервационные машины |  |  | 0 | 0.032
524 | 2020-05-14 | ШСЦ 1 |  | Машина 15 МК |  | Моечно консервационные машины |  |  | 0 | 0.05
525 | 2020-05-14 | ШСЦ 1 |  | Машина 16 МК |  | Моечно консервационные машины |  |  | 0 | 0.018
526 | 2020-05-14 | ШСЦ 1 |  | Машина 18 МК |  | Моечно консервационные машины |  |  | 0 | 0.012
527 | 2020-05-15 | ШСЦ 2 |  | Машина 012408 МК |  | Моечно консервационные машины |  |  | 0 | 0.016
528 | 2020-05-15 | ШСЦ 2 |  | Машина 012409 МК |  | Моечно консервационные машины |  |  | 0 | 0.02
529 | 2020-05-15 | ШСЦ 2 |  | Машина 022109 МК |  | Моечно консервационные машины |  |  | 0 | 0.02
530 | 2020-05-15 | ШСЦ 2 |  | Машина 022110 МК |  | Моечно консервационные машины |  |  | 0 | 0.017
531 | 2020-05-15 | ШСЦ 2 |  | Машина 022308 МК |  | Моечно консервационные машины |  |  | 0 | 0.087
532 | 2020-05-15 | ШСЦ 2 |  | Машина 022309 МК |  | Моечно консервационные машины |  |  | 0 | 0.09
533 | 2020-05-15 | ШСЦ 2 |  | Машина 022509 МК |  | Моечно консервационные машины |  |  | 0 | 0.015
534 | 2020-05-15 | ШСЦ 2 |  | Машина 022510 МК |  | Моечно консервационные машины |  |  | 0 | 0.014
535 | 2020-05-15 | ШСЦ 2 |  | Машина 022705 МК |  | Моечно консервационные машины |  |  | 0 | 0.02
536 | 2020-05-15 | ШСЦ 2 |  | Машина 022706 МК |  | Моечно консервационные машины |  |  | 0 | 0.02
537 | 2020-05-15 | ШСЦ 2 |  | Машина 032108 МК |  | Моечно консервационные машины |  |  | 0 | 0.015
538 | 2020-05-15 | ШСЦ 2 |  | Машина 032109 МК |  | Моечно консервационные машины |  |  | 0 | 0.017
539 | 2020-05-15 | ШСЦ 2 |  | Машина 042109 МК |  | Моечно консервационные машины |  |  | 0 | 0.016
540 | 2020-05-15 | ШСЦ 2 |  | Машина 042110 МК |  | Моечно консервационные машины |  |  | 0 | 0.011
541 | 2020-05-18 | ШСЦ 3 |  | Машина 010208 МК |  | Моечно консервационные машины |  |  | 0 | 0.019
542 | 2020-05-18 | ШСЦ 3 |  | Машина 010209 МК |  | Моечно консервационные машины |  |  | 0 | 0.02
543 | 2020-05-18 | ШСЦ 3 |  | Машина 020610 МК |  | Моечно консервационные машины |  |  | 0 | 0.016
544 | 2020-05-18 | ШСЦ 3 |  | Машина 020611 МК |  | Моечно консервационные машины |  |  | 0 | 0.016
545 | 2020-05-18 | ШСЦ 3 |  | Машина 021109 МК |  | Моечно консервационные машины |  |  | 0 | 0.017
546 | 2020-05-18 | ШСЦ 3 |  | Машина 021110 МК |  | Моечно консервационные машины |  |  | 0 | 0.015
547 | 2020-05-18 | ШСЦ 3 |  | Машмна 030508 МК |  | Моечно консервационные машины |  |  | 0 | 0.02
548 | 2020-05-18 | ШСЦ 3 |  | Машмна 030509 МК |  | Моечно консервационные машины |  |  | 0 | 0.02
549 | 2020-05-18 | ШСЦ 3 |  | Машмна 030810 МК |  | Моечно консервационные машины |  |  | 0 | 0.017
550 | 2020-05-18 | ШСЦ 3 |  | Машина 030811 МК |  | Моечно консервационные машины |  |  | 0 | 0.016
551 | 2020-05-18 | ШСЦ 3 |  | Машина 040709 МК |  | Моечно консервационные машины |  |  | 0 | 0.019
552 | 2020-05-18 | ШСЦ 3 |  | Машина 040710 МК |  | Моечно консервационные машины |  |  | 0 | 0.02
553 | 2020-05-18 | ШСЦ 3 |  | Машина 050508 МК |  | Моечно консервационные машины |  |  | 0 | 0.02
554 | 2020-05-18 | ШСЦ 3 |  | Машина 050509 МК |  | Моечно консервационные машины |  |  | 0 | 0.019
555 | 2020-05-18 | ШСЦ 3 |  | Машина 050810/1 МК |  | Моечно консервационные машины |  |  | 0 | 0.012
556 | 2020-05-18 | ШСЦ 3 |  | Машина 050810/2 МК |  | Моечно консервационные машины |  |  | 0 | 0.011
557 | 2020-05-18 | ШСЦ 3 |  | Машина 060408 МК |  | Моечно консервационные машины |  |  | 0 | 0.018
558 | 2020-05-18 | ШСЦ 3 |  | Машина 060409 МК |  | Моечно консервационные машины |  |  | 0 | 0.02
559 | 2020-05-18 | ШСЦ 3 |  | Машина 060710 МК |  | Моечно консервационные машины |  |  | 0 | 0.014
560 | 2020-05-18 | ШСЦ 3 |  | Машина 060711 МК |  | Моечно консервационные машины |  |  | 0 | 0.012
561 | 2020-05-18 | ШСЦ 3 |  | Машина 070710 МК |  | Моечно консервационные машины |  |  | 0 | 0.019
562 | 2020-05-18 | ШСЦ 3 |  | Машина 070711 МК |  | Моечно консервационные машины |  |  | 0 | 0.02
563 | 2020-05-18 | ШСЦ 3 |  | Машина 080810 МК |  | Моечно консервационные машины |  |  | 0 | 0.018
564 | 2020-05-18 | ШСЦ 3 |  | Машина 080811 МК |  | Моечно консервационные машины |  |  | 0 | 0.014
565 | 2020-05-18 | ШСЦ 3 |  | Машина 090910 МК |  | Моечно консервационные машины |  |  | 0 | 0.02
566 | 2020-05-18 | ШСЦ 3 |  | Машина 090911 МК |  | Моечно консервационные машины |  |  | 0 | 0.02
567 | 2020-05-18 | ШСЦ 3 |  | Машина 110908 МК |  | Моечно консервационные машины |  |  | 0 | 0.02
568 | 2020-05-18 | ШСЦ 3 |  | Машина 110909 МК |  | Моечно консервационные машины |  |  | 0 | 0.02
569 | 2020-05-18 | УПЦ |  | Машина 100710 МК |  | Моечно консервационные машины |  |  | 0 | 0.019
570 | 2020-05-18 | УПЦ |  | Машина 110614 МК |  | Моечно консервационные машины |  |  | 0 | 0.019
571 | 2020-05-18 | УПЦ |  | Машина 110615 МК |  | Моечно консервационные машины |  |  | 0 | 0.015
572 | 2020-05-18 | УПЦ |  | Машина 140312/1 МК |  | Моечно консервационные машины |  |  | 0 | 0.014
573 | 2020-05-18 | УПЦ |  | Машина 140312/2 МК |  | Моечно консервационные машины |  |  | 0 | 0.012
574 | 2020-05-18 | УПЦ |  | Машина 11/18 МК |  | Моечно консервационные машины |  |  | 0 | 0.043
587 | 2020-05-20 | ШСЦ 4 |  | Машина 1 МК |  | Моечно консервационные машины |  |  | 0 | 0.017
588 | 2020-05-20 | ШСЦ 4 |  | Машина 2 МК |  | Моечно консервационные машины |  |  | 0 | 0.017
589 | 2020-05-20 | ШСЦ 4 |  | Машина 3 МК |  | Моечно консервационные машины |  |  | 1 | 0.024
590 | 2020-05-20 | ШСЦ 4 |  | Машина 4 МК |  | Моечно консервационные машины |  |  | 0 | 0.014
591 | 2020-05-20 | ШСЦ 4 |  | Машина 5 МК |  | Моечно консервационные машины |  |  | 0 | 0.017
592 | 2020-05-20 | ШСЦ 4 |  | Машина 6 МК |  | Моечно консервационные машины |  |  | 0 | 0.02
593 | 2020-05-20 | ШСЦ 4 |  | Машина 7 МК |  | Моечно консервационные машины |  |  | 0 | 0.016
594 | 2020-05-20 | ШСЦ 4 |  | Машина 8 МК |  | Моечно консервационные машины |  |  | 0 | 0.017
595 | 2020-05-20 | ШСЦ 4 |  | Машина 10 МК |  | Моечно консервационные машины |  |  | 0 | 0.017
596 | 2020-05-20 | ШСЦ 4 |  | Машина 11 МК |  | Моечно консервационные машины |  |  | 0 | 0.016
597 | 2020-05-20 | ШСЦ 4 |  | Машина 12 МК |  | Моечно консервационные машины |  |  | 0 | 0.016
598 | 2020-05-20 | ШСЦ 7 |  | Ванна 1 МК |  | Моечно консервационные машины |  |  | 0 | 0.011
599 | 2020-05-20 | ШСЦ 7 |  | Ванна 2 МК |  | Моечно консервационные машины |  |  | 0 | 0.011
600 | 2020-05-20 | ШСЦ 7 |  | Машина ж/д МК |  | Моечно консервационные машины |  |  | 0 | 0.018
601 | 2020-05-21 | ШСЦ 2 |  | Машина 022308 МК |  | Моечно консервационные машины |  |  | 0 | 0.012
602 | 2020-05-21 | ШСЦ 2 |  | Машина 022309 МК |  | Моечно консервационные машины |  |  | 0 | 0.016
603 | 2020-05-21 | ПЭСОЖ и ПО |  | Масло закалочное |  | проба 1 |  | 27.7 | 1 | 0.07 |  |  |  | 0.4
604 | 2020-05-21 | ПЭСОЖ и ПО |  | Масло регинириопванное |  | проба 2 |  | 19.4 | 1 | 0.01 |  |  |  | 1.1
605 | 2020-05-21 | ШСЦ 1 |  | Машина 14 МК |  | Моечно консервационные машины |  |  |  | 0.02
606 | 2020-05-22 | УО |  | Машина 1 МК |  | Моечно консервационные машины |  |  | 0 | 0.017
607 | 2020-05-22 | УО |  | Машина 2 МК |  | Моечно консервационные машины |  |  | 0 | 0.019
608 | 2020-05-22 | ШСЦ 5 |  | Машина 281706 МК |  | Моечно консервационные машины |  |  | 0 | 0.016
609 | 2020-05-22 | ШСЦ 5 |  | Машина 281707 МК |  | Моечно консервационные машины |  |  | 0 | 0.011
610 | 2020-05-22 | ШСЦ 5 |  | Машина 282007 МК |  | Моечно консервационные машины |  |  | 0 | 0.014
611 | 2020-05-22 | ШСЦ 5 |  | Машина 282008 МК |  | Моечно консервационные машины |  |  | 0 | 0.017
612 | 2020-05-22 | ШСЦ 5 |  | Машина 290903 МК |  | Моечно консервационные машины |  |  | 0 | 0.011
613 | 2020-05-22 | ШСЦ 5 |  | Машина 290904 МК |  | Моечно консервационные машины |  |  | 0 | 0.014
614 | 2020-05-22 | ШСЦ 5 |  | Машина 291504 МК |  | Моечно консервационные машины |  |  | 0 | 0.012
615 | 2020-05-22 | ШСЦ 5 |  | Машина 291505 МК |  | Моечно консервационные машины |  |  | 0 | 0.014
616 | 2020-05-22 | ШСЦ 5 |  | Машина 291805 МК |  | Моечно консервационные машины |  |  | 0 | 0.016
617 | 2020-05-22 | ШСЦ 5 |  | Машина 291806 МК |  | Моечно консервационные машины |  |  | 0 | 0.015
618 | 2020-05-22 | ШСЦ 5 |  | Машина 300506 МК |  | Моечно консервационные машины |  |  | 0 | 0.015
619 | 2020-05-22 | ШСЦ 5 |  | Машина 300507 МК |  | Моечно консервационные машины |  |  | 0 | 0.019
620 | 2020-05-22 | ШСЦ 5 |  | Машина 301004 МК |  | Моечно консервационные машины |  |  | 0 | 0.02
621 | 2020-05-22 | ШСЦ 5 |  | Машина 301005 МК |  | Моечно консервационные машины |  |  | 0 | 0.014
622 | 2020-05-22 | ШСЦ 5 |  | Машина 310102 МК |  | Моечно консервационные машины |  |  | 0 | 0.015
623 | 2020-05-22 | ШСЦ 5 |  | Машина 310205 МК |  | Моечно консервационные машины |  |  | 0 | 0.012
624 | 2020-05-22 | ШСЦ 5 |  | Машина 310505 МК |  | Моечно консервационные машины |  |  | 0 | 0.01
625 | 2020-05-22 | ШСЦ 5 |  | Машина 310602 МК |  | Моечно консервационные машины |  |  | 0 | 0.011
626 | 2020-05-22 | ШСЦ 5 |  | Машина 310603 МК |  | Моечно консервационные машины |  |  | 0 | 0.012
627 | 2020-05-22 | ШСЦ 5 |  | Машина 40710 МК |  | Моечно консервационные машины |  |  | 0 | 0.018
628 | 2020-05-22 | ШСЦ 5 |  | Машина 40711 МК |  | Моечно консервационные машины |  |  | 0 | 0.017
629 | 2020-05-22 | ШСЦ 6 |  | Машина 250306 МК |  | Моечно консервационные машины |  |  | 0 | 0.017
630 | 2020-05-22 | ШСЦ 6 |  | Машина 250307 МК |  | Моечно консервационные машины |  |  | 0 | 0.018
631 | 2020-05-22 | ШСЦ 6 |  | Машина 270305 МК |  | Моечно консервационные машины |  |  | 0 | 0.02
632 | 2020-05-22 | ШСЦ 6 |  | Машина 270307 МК |  | Моечно консервационные машины |  |  | 0 | 0.019
Note on H1: 1. если параметр не измеряется, то ячейку оставить пустой; 2. если показатель измеряется и его значение "отсутствует" то в ячейку вносится значение 0; 3. при внесении строго соблюдать форматы.

## нормативы нефтепродукты
производство | наименование | № оборудования | комментарии | контролируемые параметры
|  |  |  | ингибитор, % |  | вязкость, мм2/сек |  | Н2О, % | мех-ие примеси, % | металлические включения (железо), % | t0 вспышки, не менее оС | олеиновая кислота, % | кислотное число, мг.кон/ 1г. масла
|  |  |  | min | max | min | max
3 | 5 | 6 | 7 | 8 | 9 | 10 | 11 | 12 | 13 | 14 | 15 | 16 | 17
ШСЦ | Машина МК |  | Моечно консервационные машины |  |  |  |  | 0 | 0.02
ШСЦ | Ванна МК |  | Моечно консервационные машины |  |  |  |  | 0 | 0.02
ПЭСОЖ и ПО | Масло МЗМ-26 |  | Масло закалочное МЗМ-26 |  |  | 23.5 | 27 | 1 | 0.01 |  | 200 |  | 0
ТЦ | Масло закалочное ТермоОйл с агрегата Шварц |  | Масло закалочное ТермоОйл с агрегата Шварц |  |  | 21 | 28 | 0 | 0 |  | 180 |  | 0
ТЦ | Масло закалочное МЗМ-26 | Масло с агрегатов: №26, №25 | Масло закалочное МЗМ-26 |  |  | 23.5 | 27 | 1 | 0.01 |  | 200 |  | 0
ТЦ | Масло закалочное Термол | Масло с агрегатов: №19, №20, №14, Flex | Масло закалочное Термол |  |  | 15 | 25 | 1 | 0.025 |  | 180 |  | 0.5
Note on E2: 1. если параметр не измеряется, то ячейку оставить пустой; 2. если показатель измеряется и его значение "отсутствует" то в ячейку вносится значение 0; 3. при внесении строго соблюдать форматы.