## таблица
Журнал регистрации анализов нефтепродуктов СПиТК
№ п/п | дата | производство | цех | наименование | № оборудования | комментарии | контролируемые параметры
[7 empty] | ингибитор, % | вязкость, мм2/сек | Н2О, % | механические примеси, % | металлические включения (железо), % | t0 вспышки, оС | олеиновая кислота, % | кислотное число, мг.кон/ 1г. масла
1 | 2 | 3 | 4 | 5 | 6 |  | 7 | 8 | 9 | 10 | 11 | 12 | 13 | 14
279 | 2020-03-02 | СПиТК |  | диз.топливо МД | ванна 1 | МД с уч.шаров |  |  | 0 | 0.007 |  | 24
280 | 2020-03-02 | СПиТК |  | Предокол | ванна 2 | с уч.шаров | 8.6 | 6.7 | 0 | 0.007
281 | 2020-03-02 | СПиТК |  | Предокол | ванна 1 | с линии УЗМ |  |  | 0 | 0.007
282 | 2020-03-02 | СПиТК |  | Масло индустриальное И-20А | ванна 2 | с линии УЗМ | 0.7 | 30.8 | 0 | 0.007
286 | 2020-03-03 | СПиТК |  | Паста 4 доводка | 170049 | доводка |  |  |  | 15.7 | 5.1
301 | 2020-03-04 | СПиТК |  | диз.топливо МД | машина 1 | МД доводками |  | 6.6 | 0 | 0.042 |  | 85
302 | 2020-03-04 | СПиТК |  | диз.топливо МД | машина 2 | МД доводками |  | 4.2 | 0 | 0.03 |  | 80
303 | 2020-03-04 | СПиТК |  | диз.топливо МД | машина 4 | МД доводками |  | 4.3 | 0 | 0.025 |  | 84
304 | 2020-03-04 | СПиТК |  | диз.топливо МД | машина 6 | МД доводками |  | 3.4 | 0 | 5 |  | 83
305 | 2020-03-04 | СПиТК |  | диз.топливо МК | машина 1 | МК с линии промывки и консервации |  | 8.2 | 0 | 1.5 |  | 88
306 | 2020-03-04 | СПиТК |  | диз.топливо МК | машина 2 | МК с линии промывки и консервации |  | 7.3 | 0 | 0.065 |  | 98
307 | 2020-03-04 | СПиТК |  | диз.топливо МК | машина 4 | МК с линии промывки и консервации |  | 7.2 | 0 | 0.054 |  | 110
308 | 2020-03-04 | СПиТК |  | диз.топливо МК | машина 6 | МК с линии промывки и консервации |  | 5 | 0 | 0.07 |  | 90
314 | 2020-03-06 | ТЦ |  | Масло закалочное ТермоОйл с агрегата Шварц | Шварц |  |  | 26 | 0 | 0.089 |  | 189 |  | 0
331 | 2020-03-11 | СПиТК |  | Паста 3 доводка | 16/47 | 3 доводка |  |  |  | 5.5 | 1.3
332 | 2020-03-11 | СПиТК |  | Паста 4 доводка | 16/50 | 4 доводка |  |  |  | 8.4 | 1.2
333 | 2020-03-11 | СПиТК |  | Паста 4 доводка | 15/12 | 4 доводка |  |  |  | 38.8 | 6.8
334 | 2020-03-11 | СПиТК |  | Паста 4 доводка | 14/34 | 4 доводка |  |  |  | 29 | 6.3
335 | 2020-03-11 | СПиТК |  | Паста 4 доводка | 17/46 | 4 доводка |  |  |  | 8.6 | 3.4
336 | 2020-03-11 | СПиТК |  | Паста 4 доводка | 24/03 | 4 доводка |  |  |  | 12.4 | 3.6
337 | 2020-03-11 | СПиТК |  | Паста 4 доводка | 17/32 | 4 доводка |  |  |  | 38.2 | 7.2
338 | 2020-03-11 | СПиТК |  | Паста 4 доводка | 14/35 | 4 доводка |  |  |  | 3.4 | 0.1
339 | 2020-03-11 | СПиТК |  | Паста 4 доводка | 14/50 | 4 доводка |  |  |  | 18.7 | 7.6
340 | 2020-03-11 | СПиТК |  | Паста 4 доводка | 17/16 | 4 доводка |  |  |  | 11 | 3.5
341 | 2020-03-11 | СПиТК |  | Паста 4 доводка | 16/23 | 4 доводка |  |  |  | 20.7 | 5.2
342 | 2020-03-11 | СПиТК |  | Паста 4 доводка | 16/45 | 4 доводка |  |  |  | 13.2 | 3.8
343 | 2020-03-11 | СПиТК |  | Паста 4 доводка | 17/58 | 4 доводка |  |  |  | 7.1 | 0.3
344 | 2020-03-11 | СПиТК |  | Паста 4 доводка | 15/25 | 4 доводка |  |  |  | 6.1
345 | 2020-03-11 | СПиТК |  | Паста 4 доводка | 15/82 | 4 доводка |  |  |  | 5.3
346 | 2020-03-11 | СПиТК |  | Паста 4 доводка | 17/34 | 4 доводка |  |  |  | 5.1
416 | 2020-03-23 | СПиТК |  | Паста 1 доводка | 14/88 | 1 доводка |  |  |  | 56 | 34
417 | 2020-03-24 | СПиТК |  | диз.топливо МД | машина 1 | МД доводками |  | 6.3 |  | 0.018 |  | 84
418 | 2020-03-24 | СПиТК |  | диз.топливо МД | машина 2 | МД доводками |  | 4.1 |  | 0.035 |  | 80
419 | 2020-03-24 | СПиТК |  | диз.топливо МД | машина 4 | МД доводками |  | 4.4 |  | 0.03 |  | 84
420 | 2020-03-24 | СПиТК |  | диз.топливо МД | машина 6 | МД доводками |  | 3.3 |  | 0.028 |  | 82
421 | 2020-03-24 | СПиТК |  | диз.топливо МК | машина 1 | МК с линии промывки и консервации |  | 7.7 |  | 0.043 |  | 89
422 | 2020-03-24 | СПиТК |  | диз.топливо МК | машина 2 | МК с линии промывки и консервации |  | 6 |  | 0.027 |  | 107
423 | 2020-03-24 | СПиТК |  | диз.топливо МК | машина 3 | МК с линии промывки и консервации |  | 7.2 |  | 0.03 |  | 107
424 | 2020-03-24 | СПиТК |  | диз.топливо МК | машина 4 | МК с линии промывки и консервации |  | 7.1 |  | 0.06 |  | 110
425 | 2020-03-24 | СПиТК |  | диз.топливо МК | ванна 1 | МК предварительная и окончательная промывка |  | 8 |  | 2.5 |  | 78
426 | 2020-03-24 | СПиТК |  | диз.топливо МК | ванна 2 | МК предварительная и окончательная промывка |  | 3.6 |  | 0.068 |  | 58
427 | 2020-03-24 | СПиТК |  | диз.топливо МД | Шнековая | МД с участка твёрдой шлифовки |  | 5.4 |  | 1.2 |  | 74
446 | 2020-03-26 | СПиТК |  | Паста 1 доводка | 14/88 | 1 доводка |  |  |  | 74 | 44.1
447 | 2020-03-27 | СПиТК |  | Паста 3 доводка | 130023 | 3 доводка |  |  |  | 15 | 0.1
448 | 2020-03-27 | СПиТК |  | Паста 3 доводка | 130041 | 3 доводка |  |  |  | 12.3 | 0.1
449 | 2020-03-27 | СПиТК |  | Паста 3 доводка | 140000 | 3 доводка |  |  |  | 25 | 3.4
450 | 2020-03-27 | СПиТК |  | Паста 3 доводка | 160031 | 3 доводка |  |  |  | 24 | 2
451 | 2020-03-27 | СПиТК |  | Паста 3 доводка | 160040 | 3 доводка |  |  |  | 26.3 | 3.8
452 | 2020-03-27 | СПиТК |  | Паста 3 доводка | 160043 | 3 доводка |  |  |  | 24.5 | 2.3
453 | 2020-03-27 | СПиТК |  | Паста 3 доводка | 170035 | 3 доводка |  |  |  | 29.5 | 5.8
454 | 2020-03-27 | СПиТК |  | Паста 3 доводка | 170041 | 3 доводка |  |  |  | 38.6 | 9.1
455 | 2020-03-27 | СПиТК |  | Паста 3 доводка | 170042 | 3 доводка |  |  |  | 31.2 | 7
460 | 2020-04-20 | СПиТК |  | диз.топливо МД | машина 1 | МД доводками |  | 6.4 |  | 0.02 |  | 84
461 | 2020-04-20 | СПиТК |  | диз.топливо МД | машина 2 | МД доводками |  | 4.2 |  | 0.019 |  | 80
462 | 2020-04-20 | СПиТК |  | диз.топливо МД | машина 4 | МД доводками |  | 4.5 |  | 0.015 |  | 84
463 | 2020-04-20 | СПиТК |  | диз.топливо МД | машина 6 | МД доводками |  | 3.9 |  | 0.028 |  | 80
464 | 2020-04-20 | СПиТК |  | диз.топливо МК | машина 1 | МК с линии промывки и консервации |  | 6.7 |  | 0.06 |  | 92
465 | 2020-04-20 | СПиТК |  | диз.топливо МК | машина 2 | МК с линии промывки и консервации |  | 7.3 |  | 0.023 |  | 98
466 | 2020-04-20 | СПиТК |  | диз.топливо МК | машина 3 | МК с линии промывки и консервации |  | 7.3 |  | 0.026 |  | 107
467 | 2020-04-20 | СПиТК |  | диз.топливо МК | машина 4 | МК с линии промывки и консервации |  | 5.5 |  | 0.05 |  | 83
468 | 2020-04-20 | СПиТК |  | диз.топливо МК | ванна 1 | МК с предварительной и окончательной промывки |  | 8.7 |  | 3 |  | 78
469 | 2020-04-20 | СПиТК |  | диз.топливо МК | ванна 2 | МК с предварительной и окончательной промывки |  | 5.1 |  | 0.075 |  | 60
470 | 2020-04-20 | СПиТК |  | диз.топливо МД | Шнековая | МД с участка твёрдой шлифовки |  | 5.8 |  | 0.083 |  | 75
472 | 2020-04-22 | СПиТК |  | диз.топливо МД |  | МД доводками |  | 2.5 |  | 0.023 |  | 60
473 | 2020-04-22 | СПиТК |  | Масло индустриальное И-20А | 17/49 | 4 доводка |  | 35.7 |  | 1.8 |  | 195
474 | 2020-04-22 | СПиТК |  | Паста 4 доводка | 17/49 | 4 доводка |  |  |  | 4.5 | 0
475 | 2020-04-23 | СПиТК |  | Паста 4 доводка | 17/49 | 4 доводка |  |  |  | 5.23 | 0
476 | 2020-04-27 | СПиТК |  | диз.топливо МД | машина1 до фильтрации | МД доводками |  | 7.1 |  | 0.04 |  | 88
477 | 2020-04-27 | СПиТК |  | диз.топливо МД | машина 1 после фильтрации | МД доводками |  |  |  | 0.093
478 | 2020-04-29 | СПиТК |  | Паста 4 доводка | 17/49 | 4 доводка с магнитного сепаратора |  |  |  | 33.500 | 8
479 | 2020-04-29 | СПиТК |  | Паста 4 доводка | 17/49 | 4 доводка из зоны обработки |  |  |  | 10.3 | 0.01
484 | 2020-05-08 | СПиТК |  | диз.топливо МК | ванна 1 | с уч.шаров | 0 | 0 | 0 | 0.007
485 | 2020-05-08 | СПиТК |  | Предокол | ванна 2 | с уч.шаров | 8.4 | 6.6 | 0 | 0.007
486 | 2020-05-08 | СПиТК |  | диз.топливо МК | ванна 1 | МК с линия УЗМ | 0 | 0 | 0 | 0.007
487 | 2020-05-08 | СПиТК |  | Масло индустриальное И-20А | ванна 2 | с линия УЗМ | 0.5 | 32.1 | 0 | 0.007
489 | 2020-05-12 | СПиТК |  | диз.топливо МД | машина 2 | МД доводками |  | 4.5 |  | 0.017 |  | 80
490 | 2020-05-12 | СПиТК |  | диз.топливо МД | машина 3 | МД доводками |  | 2.9 |  | 0.009 |  | 59
491 | 2020-05-12 | СПиТК |  | диз.топливо МД | машина 4 | МД доводками |  | 4.5 |  | 0.04 |  | 83
492 | 2020-05-12 | СПиТК |  | диз.топливо МД | машина 6 | МД доводками |  | 3.4 |  | 0.028 |  | 80
493 | 2020-05-12 | СПиТК |  | диз.топливо МК | машина 1 | МК с линии промывки и консервации |  | 7.3 |  | 0.058 |  | 90
494 | 2020-05-12 | СПиТК |  | диз.топливо МК | машина 2 | МК с линии промывки и консервации |  | 7.4 |  | 0.025 |  | 98
495 | 2020-05-12 | СПиТК |  | диз.топливо МК | машина 3 | МК с линии промывки и консервации |  | 5.5 |  | 0.05 |  | 88
496 | 2020-05-12 | СПиТК |  | диз.топливо МК | ванна 1 | МК с предварительной и окончательной промывки |  | 11.8 |  | 3.2 |  | 88
497 | 2020-05-12 | СПиТК |  | диз.топливо МК | ванна 2 | МК с предварительной и окончательной промывки |  | 7.3 |  | 0.093 |  | 75
498 | 2020-05-12 | СПиТК |  | диз.топливо МД | Шнековая | МД с участка твёрдой шлифовки |  | 6.7 |  | 0.055 |  | 78
501 | 2020-05-13 | СПиТК |  | Паста 4 доводка | 24/03 | 4 доводка |  |  |  | 32.8 | 2.1
502 | 2020-05-13 | СПиТК |  | Паста 4 доводка | 24/12 | 4 доводка |  |  |  | 10.4 | 0
503 | 2020-05-13 | СПиТК |  | Паста 4 доводка | 24/11 | 4 доводка |  |  |  | 33.7 | 7.1
504 | 2020-05-13 | СПиТК |  | Паста 4 доводка | 17/58 | 4 доводка |  |  |  | 24.3 | 0.1
505 | 2020-05-13 | СПиТК |  | Паста 4 доводка | 16/07 | 4 доводка |  |  |  | 73.2 | 18.2
506 | 2020-05-13 | СПиТК |  | Паста 4 доводка | 24/07 | 4 доводка |  |  |  | 8.2 | 0
507 | 2020-05-13 | СПиТК |  | Паста 4 доводка | 16/23 | 4 доводка |  |  |  | 18.3 | 1
508 | 2020-05-13 | СПиТК |  | Паста 4 доводка | 17/72 | 4 доводка |  |  |  | 30.2 | 0.1
509 | 2020-05-13 | СПиТК |  | Паста 4 доводка | 17/45 | 4 доводка |  |  |  | 6.8 | 0.1
510 | 2020-05-14 | СПиТК |  | диз.топливо МД | Шнековая | МД с участка твёрдой шлифовки после фильтрации |  | 6.6 |  | 1 |  | 97
577 | 1905-03-19 | СПиТК |  | Паста 4 доводка | 17/75 | 4 доводка |  |  |  | 0.5 | 0
578 | 2020-05-19 | СПиТК |  | Паста 4 доводка | 16/12 | 4 доводка |  |  |  | 10.4 | 0.1
579 | 2020-05-19 | СПиТК |  | Паста 4 доводка | 24/11 | 4 доводка |  |  |  | 48.1 | 7.3
580 | 2020-05-19 | СПиТК |  | Паста 4 доводка | 24/12 | 4 доводка |  |  |  | 6.6 | 0
581 | 1905-03-19 | СПиТК |  | Паста 4 доводка | 24/08 | 4 доводка |  |  |  | 23.2 | 1.5
582 | 2020-05-19 | СПиТК |  | Паста 4 доводка | 17/03 | 4 доводка с ловушки |  |  |  | 19.8 | 0.3
583 | 2020-05-19 | СПиТК |  | Паста 4 доводка | 17/61 | 4 доводка |  |  |  | 26 | 0.2
584 | 2020-05-19 | СПиТК |  | Паста 4 доводка | 17/58 | 4 доводка |  |  |  | 33.3 | 0.3
585 | 1905-03-19 | СПиТК |  | Паста 4 доводка | 17/49 | 4 доводка |  |  |  | 11 | 0.25
586 | 2020-05-19 | СПиТК |  | Паста 3 доводка | 17/72 | 3 доводка с ловушки |  |  |  | 5 | 0
Note on H2: 1. если параметр не измеряется, то ячейку оставить пустой; 2. если показатель измеряется и его значение "отсутствует" то в ячейку вносится значение 0; 3. при внесении строго соблюдать форматы.

## нормативы
Нормативы масла.
№ п/п | производство | наименование | комментарии | контролируемые параметры
|  |  |  | ингибитор, % | вязкость, мм2/сек | Н2О, % | механические примеси, % | металлические включения (железо), % | t0 вспышки, оС | олеиновая кислота, % | кислотное число, мг.кон/ 1г. масла
1 | 2 | 3 | 4 | 5 | 6 | 7 | 8 | 9 | 10 | 11 | 12
1 | тц | масло закалочное
2 | тц
3 | шсп