## 1
Сводная таблица технологических размеров и параметров шара уровня качества Q5.
№ п/п | Д шара мм. | штамповка / прокатка | [6 empty] | обкатка | [7 empty] | шлифовка | [7 empty] | доводка 1 и 2 | [7 empty] | доводка 3 | [7 empty] | доводка 4
|  | Д мм. предельный размер. |  | непостоянство ед. Д мкм. | разноразмерность Д мкм. | Тмаш. + Твспом. мин/1000шт. | max масса загрузки кг. | масса 1000 шт. шара кг. | Д мм. предельный размер. |  | непостоянство ед. Д мкм. | разноразмерность Д мкм. | сфера мкм. | Тмаш. + Твспом. мин/1000шт. | max масса загрузки кг. | масса 1000 шт. шара кг. | Д мм. предельный размер. |  | непостоянство ед. Д мкм. | разноразмерность Д мкм. | сфера мкм. | Тмаш. + Твспом. мин/1000шт. | max масса загрузки кг. | масса 1000 шт. шара кг. | Д мм. предельный размер. |  | непостоянство ед. Д мкм. | разноразмерность Д мкм. | сфера мкм. | Тмаш. + Твспом. мин/1000шт. | max масса загрузки кг. | масса 1000 шт. шара кг. | Д мм. предельный размер. |  | непостоянство ед. Д мкм. | разноразмерность Д мкм. | сфера мкм. | Тмаш. + Твспом. мин/1000шт. | max масса загрузки кг. | масса 1000 шт. шара кг. | Д мм. предельный размер. |  | непостоянство ед. Д мкм. | разноразмерность Д мкм. | сфера мкм. | Тмаш. + Твспом. мин/1000шт. | max масса загрузки кг. | масса 1000 шт. шара кг.
|  | min | max | [5 empty] | min | max | [6 empty] | min | max | [6 empty] | min | max | [6 empty] | min | max | [6 empty] | min | max
1 | 3.175 | 3.425 | 3.475 | 40 | 40 | 2 | 300 | 0.246 | 3.275 | 3.295 | 20 | 20 | 4 | 14.9107 | 300 | 0.164 | 3.193 | 3.2 | 2 | 3 | 2 | 23.372 | 300 | 0.136 | 3.175 | 3.182 | 0.5 | 1 | 0.5 | 23.7275 | 300 | 0.132 | 3.173 | 3.18 | 0.3 | 0.8 | 0.3 | 3.3267 | 300 | 0.132 | 3.165 | 3.175 | 0.08 | 0.13 | 0.08 | 38.02 | 300 | 0.132
2 | 3.969 | 4.22 | 4.27 | 40 | 40 | 2 | 300 | 0.477 | 4.07 | 4.09 | 20 | 20 | 4 | 8.9952 | 300 | 0.311 | 3.987 | 3.994 | 2 | 3 | 2 | 10.8211 | 300 | 0.264 | 3.969 | 3.976 | 0.5 | 1 | 0.5 | 17.0788 | 300 | 0.258 | 3.967 | 3.974 | 0.3 | 0.8 | 0.3 | 2.6769 | 300 | 0.258 | 3.959 | 3.969 | 0.08 | 0.13 | 0.08 | 47.73 | 300 | 0.258
3 | 4.763 | 5.01 | 5.06 | 40 | 40 | 6.7 | 300 | 0.477 | 4.86 | 4.88 | 20 | 20 | 4 | 13.4 | 300 | 0.514 | 4.781 | 4.788 | 2 | 3 | 2 | 9.8879 | 300 | 0.454 | 4.763 | 4.77 | 0.3 | 1 | 0.3 | 27.0503 | 300 | 0.446 | 4.761 | 4.768 | 0.15 | 0.8 | 0.15 | 3.3348 | 300 | 0.446 | 4.753 | 4.763 | 0.08 | 0.13 | 0.08 | 82.6176 | 300 | 0.444
4 | 5.953 | 6.2 | 6.25 | 40 | 40 | 2.5 | 300 | 1.196 | 6.05 | 6.07 | 20 | 20 | 4 | 4.904 | 300 | 0.975 | 5.971 | 5.978 | 2 | 3 | 2 | 5.6959 | 300 | 0.882 | 5.953 | 5.96 | 0.3 | 1 | 0.3 | 16.6525 | 300 | 0.869 | 5.951 | 5.958 | 0.15 | 0.8 | 0.15 | 4.6643 | 300 | 0.87 | 5.943 | 5.953 | 0.08 | 0.13 | 0.08 | 133.22 | 300 | 0.867
5 | 6.35 | 6.6 | 6.65 | 40 | 40 | 2.5 | 300 | 1.478 | 6.45 | 6.47 | 20 | 20 | 4 | 5.639 | 300 | 1.134 | 6.368 | 6.375 | 2 | 3 | 2 | 5.087 | 300 | 1.07 | 6.35 | 6.357 | 0.3 | 1 | 0.3 | 20.1944 | 300 | 1.055 | 6.348 | 6.355 | 0.15 | 0.8 | 0.15 | 5.6702 | 300 | 1.055 | 6.34 | 6.35 | 0.08 | 0.13 | 0.08 | 161.684 | 300 | 1.05
6 | 6.747 | 7 | 7.05 | 40 | 40 | 2.5 | 300 | 1.762 | 6.85 | 6.87 | 20 | 20 | 4 | 7.735 | 300 | 1.368 | 6.765 | 6.772 | 2 | 3 | 2 | 5.799 | 300 | 1.282 | 6.747 | 6.754 | 0.3 | 1 | 0.3 | 23.193 | 300 | 1.266 | 6.745 | 6.752 | 0.15 | 0.8 | 0.15 | 6.816 | 300 | 1.266 | 6.737 | 6.747 | 0.08 | 0.13 | 0.08 | 193.694 | 300 | 1.26
7 | 7.144 | 7.39 | 7.44 | 40 | 40 | 2.5 | 300 | 2.094 | 7.24 | 7.26 | 20 | 20 | 4 | 8.157 | 300 | 1.559 | 7.162 | 7.169 | 2 | 3 | 2 | 6.084 | 300 | 1.521 | 7.144 | 7.151 | 0.3 | 1 | 0.3 | 28.702 | 300 | 1.503 | 7.142 | 7.149 | 0.15 | 0.8 | 0.15 | 8.078 | 300 | 1.503 | 7.134 | 7.144 | 0.08 | 0.13 | 0.08 | 96.144 | 300 | 1.5
8 | 7.938 | 8.19 | 8.24 | 40 | 40 | 2.5 | 300 | 2.74 | 8.04 | 8.06 | 20 | 20 | 4 | 7.66 | 300 | 2.25 | 7.956 | 7.963 | 2 | 3 | 2 | 7.61 | 300 | 2.083 | 7.938 | 7.945 | 0.3 | 1 | 0.3 | 26.6516 | 300 | 2.06 | 7.936 | 7.943 | 0.3 | 0.8 | 0.3 | 11.0826 | 300 | 2.06 | 7.928 | 7.938 | 0.08 | 0.13 | 0.08 | 104.876 | 300 | 2.06
9 | 8.731 | 8.98 | 9.03 | 40 | 20 | 4 | 300 | 3.557 | 8.83 | 8.85 | 20 | 10 | 4 | 12.12 | 300 | 2.887 | 8.749 | 8.756 | 2 | 3 | 2 | 8.249 | 300 | 2.776 | 8.731 | 8.738 | 0.3 | 1 | 0.3 | 49.8859 | 300 | 2.745 | 8.729 | 8.736 | 0.15 | 0.8 | 0.15 | 11.9836 | 300 | 2.745 | 8.721 | 8.731 | 0.08 | 0.13 | 0.08 | 139.542 | 300 | 2.73
10 | 9.525 | 9.77 | 9.82 | 40 | 20 | 4 | 300 | 4.383 | 9.62 | 9.64 | 20 | 10 | 4 | 15.6964 | 300 | 3.716 | 9.543 | 9.55 | 2 | 3 | 2 | 6.3346 | 300 | 3.591 | 9.525 | 9.532 | 0.3 | 1 | 0.3 | 55.896 | 300 | 3.557 | 9.523 | 9.53 | 0.1 | 0.1 | 0.1 | 15.6214 | 300 | 3.557 | 9.515 | 9.525 | 0.08 | 0.08 | 0.1 | 182.4 | 300 | 3.55
11 | 10 | 10.4 | 10.65 | 40 | 20 | 4 | 300 | 5.483 | 10.23 | 10.25 | 20 | 10 | 6 | 19.12 | 290 | 4.426 | 10.036 | 10.043 | 3 | 4 | 3 | 17.5714 | 220 | 4.163 | 10.003 | 10.01 | 0.5 | 1 | 0.5 | 46.7184 | 200 | 4.122 | 10 | 10.007 | 0.3 | 0.08 | 0.3 | 18.0744 | 200 | 4.119 | 9.99 | 10 | 0.08 | 0.13 | 0.1 | 131.9008 | 200 | 4.11
12 | 10.319 | 10.7 | 10.95 | 40 | 20 | 4 | 300 | 5.492 | 10.55 | 10.57 | 20 | 10 | 4 | 14.729 | 290 | 4.854 | 10.355 | 10.362 | 2 | 3 | 2 | 11.741 | 250 | 4.562 | 10.329 | 10.334 | 0.3 | 1 | 0.3 | 75.8791 | 200 | 4.523 | 10.319 | 10.326 | 0.15 | 0.08 | 0.15 | 19.7919 | 200 | 4.523 | 10.309 | 10.319 | 0.08 | 0.13 | 0.08 | 231.095 | 200 | 4.51
13 | 10.716 | 11.1 | 11.35 | 40 | 20 | 4 | 300 | 6.179 | 10.87 | 10.89 | 20 | 10 | 4 | 25.983 | 290 | 5.426 | 10.752 | 10.759 | 2 | 3 | 2 | 13.33 | 220 | 5.116 | 10.726 | 10.731 | 0.3 | 1 | 0.3 | 85.201 | 200 | 5.0695 | 10.716 | 10.723 | 0.15 | 0.08 | 0.15 | 22.203 | 200 | 5.065 | 10.706 | 10.716 | 0.08 | 0.13 | 0.08 | 146.193 | 200 | 5.06
14 | 11.112 | 11.49 | 11.74 | 40 | 20 | 4 | 300 | 6.804 | 11.34 | 11.36 | 20 | 10 | 6 | 25.4559 | 300 | 6.025 | 11.148 | 11.155 | 3 | 4 | 3 | 21.7952 | 240 | 5.693 | 11.115 | 11.122 | 0.5 | 1 | 0.5 | 60.8049 | 220 | 5.647 | 11.112 | 11.119 | 0.15 | 0.08 | 0.15 | 22.203 | 220 | 5.647 | 11.102 | 11.112 | 0.08 | 0.13 | 0.08 | 162.7118 | 220 | 5.64
15 | 11.509 | 11.94 | 12.19 | 40 | 20 | 4 | 300 | 7.626 | 11.74 | 11.76 | 20 | 10 | 6 | 17.8626 | 300 | 6.684 | 11.545 | 11.552 | 3 | 4 | 3 | 23.88 | 240 | 6.336 | 11.512 | 11.519 | 0.5 | 1 | 0.5 | 67.2488 | 220 | 6.282 | 11.509 | 11.516 | 0.15 | 0.08 | 0.15 | 27.5094 | 220 | 6.277 | 11.499 | 11.509 | 0.08 | 0.13 | 0.08 | 289.81 | 220 | 6.26
16 | 11.906 | 12.4 | 12.65 | 40 | 20 | 4 | 300 | 8.613 | 12.14 | 12.16 | 20 | 10 | 6 | 21.36 | 300 | 7.39 | 11.942 | 11.949 | 3 | 4 | 3 | 26.2666 | 240 | 6.998 | 11.909 | 11.916 | 0.5 | 1 | 0.5 | 73.4183 | 220 | 6.95 | 11.906 | 11.913 | 0.15 | 0.08 | 0.15 | 30.5874 | 220 | 6.95 | 11.896 | 11.906 | 0.08 | 0.13 | 0.08 | 402.7972 | 220 | 6.93
17 | 12.303 | 12.88 | 13.13 | 40 | 20 | 4 | 300 | 9.162 | 12.46 | 12.48 | 20 | 10 | 4 | 26.2857 | 300 | 8.143 | 12.339 | 12.346 | 2 | 3 | 2 | 29.3658 | 240 | 7.719 | 12.313 | 12.318 | 0.3 | 1 | 0.3 | 118.722 | 220 | 7.663 | 12.303 | 12.31 | 0.15 | 0.08 | 0.15 | 22.4308 | 220 | 7.663 | 12.293 | 12.303 | 0.08 | 0.13 | 0.08 | 351.76 | 220 | 7.65
18 | 12.7 | 13.03 | 13.28 | 40 | 20 | 4 | 300 | 9.824 | 12.84 | 12.86 | 20 | 10 | 4 | 23.824 | 300 | 8.926 | 12.736 | 12.743 | 2 | 3 | 2 | 31.2321 | 240 | 8.489 | 12.71 | 12.715 | 0.3 | 0.5 | 0.3 | 89.1247 | 220 | 8.429 | 12.7 | 12.707 | 0.15 | 0.08 | 0.15 | 24.2034 | 220 | 8.429 | 12.69 | 12.7 | 0.08 | 0.13 | 0.08 | 387.22 | 220 | 7.65
19 | 13.494 | 13.82 | 14.07 | 40 | 20 | 7.14 | 300 | 12.149 | 13.73 | 13.75 | 20 | 10 | 6 | 28.756 | 300 | 10.684 | 13.53 | 13.537 | 3 | 4 | 3 | 32.9032 | 220 | 10.177 | 13.504 | 13.509 | 0.3 | 1 | 0.3 | 106.653 | 220 | 10.11 | 13.494 | 13.501 | 0.15 | 0.08 | 0.15 | 43.2727 | 220 | 10.11 | 13.484 | 13.494 | 0.08 | 0.13 | 0.08 | 484.8484 | 220 | 10.1
20 | 14.288 | 14.72 | 14.97 | 40 | 20 | 12.5 | 300 | 14.441 | 14.53 | 14.55 | 20 | 10 | 6 | 32.647 | 300 | 12.66 | 14.324 | 14.331 | 3 | 4 | 3 | 38.5823 | 240 | 12.077 | 14.298 | 14.303 | 0.3 | 1 | 0.3 | 125.9277 | 220 | 12.006 | 14.288 | 14.295 | 0.15 | 0.08 | 0.15 | 51.6144 | 220 | 12.006 | 14.278 | 14.288 | 0.1 | 0.13 | 0.1 | 462.6506 | 220 | 12
21 | 15.081 | 15.44 | 15.74 | 40 | 20 | 10 | 300 | 16.57 | 15.32 | 15.34 | 20 | 10 | 6 | 39 | 300 | 14.865 | 15.117 | 15.124 | 3 | 4 | 3 | 41.9104 | 240 | 14.218 | 15.091 | 15.096 | 0.3 | 1 | 0.3 | 146.5352 | 220 | 14.125 | 15.081 | 15.088 | 0.2 | 0.08 | 0.2 | 60.338 | 220 | 14.117 | 15.071 | 15.081 | 0.1 | 0.13 | 0.1 | 540.846 | 220 | 14.1
22 | 15.875 | 16.38 | 16.68 | 40 | 20 | 11 | 300 | 19.831 | 16.11 | 16.13 | 20 | 10 | 6 | 39.42 | 300 | 17.248 | 15.911 | 15.918 | 3 | 4 | 3 | 48.9474 | 240 | 16.577 | 15.885 | 15.89 | 0.3 | 1 | 0.3 | 171.84 | 220 | 16.474 | 15.875 | 15.882 | 0.2 | 0.08 | 0.2 | 70.23 | 220 | 16.465 | 15.865 | 15.875 | 0.1 | 0.13 | 0.1 | 629.058 | 220 | 16.4
23 | 16.669 | 17.17 | 17.47 | 40 | 20 | 11 | 300 | 22.736 | 16.91 | 16.93 | 20 | 10 | 3 | 46.3909 | 300 | 19.944 | 16.705 | 16.712 | 3 | 4 | 3 | 55.56 | 240 | 19.173 | 16.679 | 16.684 | 0.3 | 1 | 0.3 | 193.3847 | 220 | 19.053 | 16.669 | 16.676 | 0.15 | 0.08 | 0.15 | 82.385 | 220 | 19.053 | 16.659 | 16.669 | 0.1 | 0.13 | 0.1 | 738.46 | 220 | 19
24 | 17.462 | 17.71 | 17.76 | 40 | 40 | 11 | 300 | 25.4738 | 17.56 | 17.58 | 20 | 20 | 6 | 52.846 | 300 | 22.907 | 17.48 | 17.487 | 3 | 5 | 3 | 60.982 | 300 | 22.035 | 17.462 | 17.469 | 0.5 | 1 | 0.5 | 225.467 | 300 | 21.9 | 17.46 | 17.467 | 0.15 | 0.8 | 0.15 | 91.6 | 300 | 21.9 | 17.452 | 17.462 | 0.1 | 0.13 | 0.1 | 768 | 300 | 21.9
25 | 18.256 | 18.84 | 19.14 | 40 | 20 | 11 | 310 | 29.3318 | 18.5 | 18.52 | 20 | 10 | 6 | 59.47 | 310 | 26.107 | 18.292 | 18.299 | 3 | 4 | 3 | 69 | 270 | 25.184 | 18.266 | 18.271 | 0.3 | 1 | 0.3 | 255.7115 | 250 | 25.048 | 18.256 | 18.263 | 0.15 | 0.08 | 0.15 | 103.05 | 250 | 25.035 | 18.246 | 18.256 | 0.1 | 0.13 | 0.1 | 1080 | 250 | 25
26 | 19.05 | 19.64 | 19.94 | 40 | 20 | 11 | 310 | 33.134 | 19.39 | 19.41 | 20 | 10 | 6 | 65.54 | 310 | 29.593 | 19.086 | 19.093 | 3 | 4 | 3 | 77.4706 | 270 | 28.593 | 19.06 | 19.065 | 0.3 | 1 | 0.3 | 288.857 | 250 | 28.436 | 19.05 | 19.057 | 0.15 | 0.08 | 0.15 | 117.77 | 250 | 28.436 | 19.04 | 19.05 | 0.1 | 0.13 | 0.1 | 1542.857 | 250 | 28.4
27 | 20.638 | 21.55 | 21.85 | 40 | 20 | 14 | 310 | 45.464 | 20.89 | 20.91 | 20 | 10 | 6 | 114.8182 | 310 | 37.58 | 20.674 | 20.681 | 3 | 4 | 3 | 94.089 | 270 | 36.339 | 20.648 | 20.653 | 0.3 | 1 | 0.3 | 373.333 | 250 | 36.154 | 20.638 | 20.645 | 0.15 | 0.08 | 0.15 | 147.2143 | 250 | 36.154 | 20.628 | 20.638 | 0.1 | 0.13 | 0.1 | 1928.572 | 250 | 36.1
28 | 21.431 | 22.38 | 22.68 | 40 | 20 | 14 | 310 | 49.838 | 21.68 | 21.7 | 20 | 10 | 6 | 135.3 | 310 | 41.997 | 21.467 | 21.474 | 3 | 4 | 3 | 126.5714 | 270 | 40.682 | 21.441 | 21.446 | 0.3 | 1 | 0.3 | 437.9318 | 250 | 40.483 | 21.431 | 21.438 | 0.15 | 0.08 | 0.15 | 113.75 | 250 | 40.483 | 21.421 | 21.431 | 0.1 | 0.13 | 0.1 | 2250 | 250 | 40.4
29 | 22.225 | 23.15 | 23.45 | 40 | 20 | 14 | 310 | 55.29 | 22.48 | 22.5 | 20 | 10 | 6 | 147.666 | 310 | 46.815 | 22.261 | 22.268 | 3 | 4 | 3 | 126.5714 | 270 | 45.364 | 22.235 | 22.24 | 0.3 | 1 | 0.3 | 455.9318 | 250 | 45.15 | 22.225 | 22.232 | 0.15 | 0.08 | 0.15 | 186 | 250 | 45.15 | 22.215 | 22.225 | 0.1 | 0.13 | 0.1 | 2454.55 | 250 | 45.1
30 | 23.019 | 24.02 | 24.32 | 40 | 20 | 14 | 310 | 61.26 | 23.27 | 23.29 | 20 | 10 | 6 | 163.5 | 310 | 51.922 | 23.055 | 23.062 | 3 | 4 | 3 | 123.474 | 270 | 50.412 | 23.029 | 23.034 | 0.3 | 1 | 0.3 | 499.2 | 250 | 50.163 | 23.019 | 23.026 | 0.15 | 0.08 | 0.15 | 204.6 | 250 | 50.163 | 23.009 | 23.019 | 0.1 | 0.13 | 0.1 | 2700 | 250 | 50.1
31 | 23.812 | 24.76 | 25.06 | 40 | 20 | 14 | 310 | 66.943 | 24.06 | 24.08 | 20 | 10 | 6 | 170 | 310 | 57.387 | 23.848 | 23.855 | 3 | 4 | 3 | 135.1765 | 270 | 55.772 | 23.822 | 23.827 | 0.3 | 1 | 0.3 | 554.666 | 250 | 55.527 | 23.812 | 23.819 | 0.15 | 0.08 | 0.15 | 227.333 | 250 | 55.527 | 23.802 | 23.812 | 0.1 | 0.13 | 0.1 | 3000 | 250 | 55.5
32 | 25.4 | 26.8 | 27 | 40 | 20 | 11.11 | 310 | 83.4226 | 25.7 | 25.72 | 20 | 10 | 8 | 217.5 | 310 | 69.929 | 25.456 | 25.463 | 4 | 5 | 4 | 157.714 | 270 | 67.67 | 25.41 | 25.415 | 0.5 | 1 | 0.5 | 660.8 | 250 | 67.391 | 25.4 | 25.407 | 0.3 | 0.8 | 0.3 | 259 | 250 | 67.351 | 25.39 | 25.4 | 0.13 | 0.2 | 0.13 | 6240 | 250 | 67.3
33 | 26.988 | 28.6 | 28.8 | 40 | 20 | 11.11 | 310 | 101.246 | 27.3 | 27.32 | 20 | 10 | 6 | 247.217 | 310 | 83.808 | 27.044 | 27.051 | 3 | 4 | 3 | 181.5 | 270 | 81.194 | 26.998 | 27.003 | 0.5 | 1 | 0.5 | 826 | 250 | 80.834 | 26.988 | 26.995 | 0.4 | 0.8 | 0.4 | 324 | 250 | 80.834 | 26.978 | 26.988 | 0.13 | 0.2 | 0.13 | 7800 | 250 | 80.8
34 | 28.575 | 30.2 | 30.4 | 40 | 20 | 11.11 | 310 | 117.778 | 28.89 | 28.91 | 20 | 10 | 10 | 141.343 | 310 | 99.308 | 28.631 | 28.638 | 5 | 6 | 5 | 406.8 | 270 | 96.35 | 28.585 | 28.59 | 0.5 | 1 | 0.5 | 978 | 250 | 95.946 | 28.575 | 28.582 | 0.4 | 0.8 | 0.4 | 324 | 250 | 95.946 | 28.565 | 28.575 | 0.13 | 0.2 | 0.13 | 9360 | 250 | 95.8
35 | 30.162 | 31.66 | 31.86 | 40 | 20 | 11.11 | 310 | 135.685 | 30.6 | 30.62 | 20 | 10 | 10 | 153.7042 | 310 | 117.993 | 30.218 | 30.225 | 5 | 6 | 5 | 494.534 | 240 | 113.452 | 30.172 | 30.177 | 0.7 | 1.4 | 0.7 | 1060.0117 | 220 | 112.834 | 30.162 | 30.169 | 0.5 | 1 | 0.5 | 417.156 | 220 | 112.811 | 30.152 | 30.162 | 0.13 | 0.25 | 0.13 | 12677.2 | 250 | 113
36 | 31.75 | 33.2 | 33.4 | 40 | 20 | 11.11 | 310 | 156.2 | 32.12 | 32.14 | 20 | 10 | 10 | 442.5 | 270 | 136.452 | 31.806 | 31.813 | 5 | 6 | 5 | 572.951 | 240 | 132.329 | 31.76 | 31.765 | 0.7 | 1.4 | 0.7 | 1244.702 | 220 | 131.669 | 31.75 | 31.757 | 0.5 | 1 | 0.5 | 487.956 | 220 | 131.632 | 31.74 | 31.75 | 0.13 | 0.25 | 0.13 | 15157.89 | 250 | 131.545
37 | 34.925 | 36.5 | 36.7 | 40 | 20 | 12.5 | 310 | 207.469 | 35.3 | 35.32 | 20 | 10 | 10 | 587.55 | 270 | 181.094 | 34.981 | 34.988 | 5 | 6 | 5 | 794.92 | 240 | 175.764 | 34.935 | 34.94 | 0.7 | 1.4 | 0.7 | 1876.612 | 220 | 175.161 | 34.925 | 34.932 | 0.5 | 1 | 0.5 | 648.21 | 220 | 175.131 | 34.915 | 34.925 | 0.13 | 0.25 | 0.13 | 21258.95 | 250 | 175
38 | 36.512 | 38.1 | 38.3 | 40 | 20 | 12.5 | 310 | 235.85 | 36.89 | 36.91 | 20 | 10 | 10 | 669.34 | 270 | 206.66 | 36.568 | 36.575 | 5 | 6 | 5 | 794.92 | 240 | 200.795 | 36.522 | 36.527 | 0.7 | 1.4 | 0.7 | 2143.23 | 220 | 200.169 | 36.512 | 36.519 | 0.5 | 1 | 0.5 | 741 | 220 | 200.137 | 36.502 | 36.512 | 0.13 | 0.25 | 0.13 | 24295.94 | 220 | 200
39 | 41.275 | 43 | 43.2 | 40 | 60 | 13.3 | 310 | 337.84 | 41.68 | 41.71 | 20 | 30 | 12 | 983.108 | 270 | 298.023 | 41.331 | 41.338 | 6 | 7 | 6 | 1400.59 | 240 | 289.907 | 41.285 | 41.29 | 1 | 2 | 1 | 3411.1779 | 220 | 289.213 | 41.275 | 41.282 | 0.8 | 2 | 0.8 | 1014.4509 | 220 | 289.15 | 41.265 | 41.275 | 0.13 | 0.25 | 0.13 | 37186.13 | 220 | 289
40 | 44.45 | 46.4 | 46.6 | 40 | 60 | 13.3 | 310 | 427.35 | 44.88 | 44.91 | 20 | 30 | 12 | 1256.41 | 270 | 372.032 | 44.506 | 44.513 | 6 | 7 | 6 | 1811.194 | 240 | 362.056 | 44.46 | 44.465 | 1 | 2 | 1 | 4273.9128 | 220 | 361.08 | 44.45 | 44.457 | 0.8 | 2 | 0.8 | 1267.148 | 220 | 361.031 | 44.44 | 44.45 | 0.13 | 0.25 | 0.13 | 47566.77 | 220 | 361